## 37226
鉱物名 |  | サポナイト(Saponite)
組成式 |  | (Ca,Na)0.3(Mg,Fe)2(Si,Al)4O10(OH)2・4H2O
結晶系 |  | 単斜晶系
類 |  | フィロ珪酸塩鉱物
族または系列等 |  | スメクタイトグループ
測定標本 | 出所 | 産業総合研究所地質標本館
| 標本番号 | 37226
| 産地 | Ballarat, California, U.S.A.
写真
| 備考 | Clay Mineral Standard Sap Ca-2 写真：スケールは一目盛り2mm。 XRD分析結果：少量の石英混入あり。
測定時の標本状態 | Field Spec Pro | 砂状
| FT-NIR | 砂状
分析項目 |  | XRD
USGS標本番号 |  | sapca1.19977, sapca1.19990

## 反射スペクトル(砂状)
Field Spec Pro |  | FT-NIR
波長 | 反射率 | 波長 | 反射率
0.4 | 0.2929 | 1.3 | 0.7232
0.402 | 0.2961 | 1.302 | 0.7232
0.404 | 0.2978 | 1.304 | 0.7237
0.406 | 0.2987 | 1.306 | 0.7226
0.408 | 0.3038 | 1.308 | 0.7213
0.41 | 0.3067 | 1.31 | 0.7198
0.412 | 0.3102 | 1.312 | 0.7175
0.414 | 0.3121 | 1.314 | 0.7143
0.416 | 0.3156 | 1.316 | 0.7098
0.418 | 0.3177 | 1.318 | 0.7061
0.42 | 0.3185 | 1.32 | 0.7034
0.422 | 0.322 | 1.322 | 0.7004
0.424 | 0.3243 | 1.324 | 0.696
0.426 | 0.326 | 1.326 | 0.6923
0.428 | 0.3283 | 1.328 | 0.6888
0.43 | 0.3305 | 1.33 | 0.6858
0.432 | 0.3332 | 1.332 | 0.682
0.434 | 0.335 | 1.334 | 0.6783
0.436 | 0.3377 | 1.336 | 0.6753
0.438 | 0.3393 | 1.338 | 0.6725
0.44 | 0.3415 | 1.34 | 0.6685
0.442 | 0.3426 | 1.342 | 0.6646
0.444 | 0.3444 | 1.344 | 0.6616
0.446 | 0.3461 | 1.346 | 0.6592
0.448 | 0.3481 | 1.348 | 0.6572
0.45 | 0.3503 | 1.35 | 0.6542
0.452 | 0.3521 | 1.352 | 0.6504
0.454 | 0.354 | 1.354 | 0.646
0.456 | 0.3559 | 1.356 | 0.6432
0.458 | 0.3586 | 1.358 | 0.6411
0.46 | 0.3613 | 1.36 | 0.6384
0.462 | 0.3648 | 1.362 | 0.6347
0.464 | 0.3693 | 1.364 | 0.6293
0.466 | 0.3746 | 1.366 | 0.6228
0.468 | 0.3803 | 1.368 | 0.6158
0.47 | 0.3863 | 1.37 | 0.609
0.472 | 0.392 | 1.372 | 0.6019
0.474 | 0.3979 | 1.374 | 0.5957
0.476 | 0.4033 | 1.376 | 0.5899
0.478 | 0.408 | 1.378 | 0.5831
0.48 | 0.4126 | 1.38 | 0.5689
0.482 | 0.4164 | 1.382 | 0.5336
0.484 | 0.4211 | 1.384 | 0.4738
0.486 | 0.4243 | 1.386 | 0.4068
0.488 | 0.4281 | 1.388 | 0.3584
0.49 | 0.4316 | 1.39 | 0.3496
0.492 | 0.4351 | 1.392 | 0.3829
0.494 | 0.4388 | 1.394 | 0.4294
0.496 | 0.4421 | 1.396 | 0.4593
0.498 | 0.4456 | 1.398 | 0.4643
0.5 | 0.4487 | 1.4 | 0.4516
0.502 | 0.4524 | 1.402 | 0.4362
0.504 | 0.4553 | 1.404 | 0.4239
0.506 | 0.4591 | 1.406 | 0.416
0.508 | 0.4625 | 1.408 | 0.4111
0.51 | 0.4652 | 1.41 | 0.408
0.512 | 0.4684 | 1.412 | 0.4071
0.514 | 0.4714 | 1.414 | 0.4076
0.516 | 0.4745 | 1.416 | 0.4098
0.518 | 0.4776 | 1.418 | 0.4133
0.52 | 0.4803 | 1.42 | 0.418
0.522 | 0.4832 | 1.422 | 0.4235
0.524 | 0.4857 | 1.424 | 0.4298
0.526 | 0.4884 | 1.426 | 0.4363
0.528 | 0.4906 | 1.428 | 0.4429
0.53 | 0.4929 | 1.43 | 0.4491
0.532 | 0.4951 | 1.432 | 0.4549
0.534 | 0.4971 | 1.434 | 0.4603
0.536 | 0.499 | 1.436 | 0.4658
0.538 | 0.501 | 1.438 | 0.4707
0.54 | 0.5028 | 1.44 | 0.475
0.542 | 0.5044 | 1.442 | 0.479
0.544 | 0.5061 | 1.444 | 0.4821
0.546 | 0.5077 | 1.446 | 0.4845
0.548 | 0.509 | 1.448 | 0.4863
0.55 | 0.5104 | 1.45 | 0.4875
0.552 | 0.5117 | 1.452 | 0.4879
0.554 | 0.513 | 1.454 | 0.4875
0.556 | 0.5142 | 1.456 | 0.4867
0.558 | 0.5153 | 1.458 | 0.4857
0.56 | 0.5165 | 1.46 | 0.4853
0.562 | 0.5176 | 1.462 | 0.4862
0.564 | 0.5188 | 1.464 | 0.4885
0.566 | 0.5199 | 1.466 | 0.4922
0.568 | 0.5211 | 1.468 | 0.4967
0.57 | 0.5224 | 1.47 | 0.5014
0.572 | 0.5234 | 1.472 | 0.5062
0.574 | 0.5246 | 1.474 | 0.511
0.576 | 0.5255 | 1.476 | 0.515
0.578 | 0.526 | 1.478 | 0.519
0.58 | 0.5259 | 1.48 | 0.5227
0.582 | 0.5259 | 1.482 | 0.5264
0.584 | 0.5257 | 1.484 | 0.5301
0.586 | 0.5254 | 1.486 | 0.5334
0.588 | 0.5257 | 1.488 | 0.5366
0.59 | 0.5263 | 1.49 | 0.5396
0.592 | 0.5265 | 1.492 | 0.5425
0.594 | 0.5264 | 1.494 | 0.5452
0.596 | 0.5266 | 1.496 | 0.5478
0.598 | 0.5273 | 1.498 | 0.5504
0.6 | 0.5285 | 1.5 | 0.5529
0.602 | 0.5297 | 1.502 | 0.5554
0.604 | 0.5316 | 1.504 | 0.5581
0.606 | 0.5348 | 1.506 | 0.5606
0.608 | 0.5379 | 1.508 | 0.563
0.61 | 0.5407 | 1.51 | 0.5655
0.612 | 0.5435 | 1.512 | 0.5677
0.614 | 0.5449 | 1.514 | 0.5696
0.616 | 0.5452 | 1.516 | 0.5714
0.618 | 0.5455 | 1.518 | 0.5732
0.62 | 0.5451 | 1.52 | 0.5749
0.622 | 0.5444 | 1.522 | 0.5764
0.624 | 0.5436 | 1.524 | 0.578
0.626 | 0.5434 | 1.526 | 0.5799
0.628 | 0.5432 | 1.528 | 0.5817
0.63 | 0.5433 | 1.53 | 0.5838
0.632 | 0.5434 | 1.532 | 0.5856
0.634 | 0.5439 | 1.534 | 0.5874
0.636 | 0.5447 | 1.536 | 0.5891
0.638 | 0.5454 | 1.538 | 0.5906
0.64 | 0.5461 | 1.54 | 0.592
0.642 | 0.5469 | 1.542 | 0.5935
0.644 | 0.5476 | 1.544 | 0.595
0.646 | 0.5483 | 1.546 | 0.5965
0.648 | 0.5492 | 1.548 | 0.5981
0.65 | 0.55 | 1.55 | 0.5997
0.652 | 0.5509 | 1.552 | 0.6011
0.654 | 0.5517 | 1.554 | 0.6024
0.656 | 0.5525 | 1.556 | 0.6036
0.658 | 0.5535 | 1.558 | 0.6045
0.66 | 0.5544 | 1.56 | 0.6055
0.662 | 0.5553 | 1.562 | 0.6064
0.664 | 0.5563 | 1.564 | 0.6075
0.666 | 0.5573 | 1.566 | 0.6086
0.668 | 0.5583 | 1.568 | 0.61
0.67 | 0.5595 | 1.57 | 0.6111
0.672 | 0.5605 | 1.572 | 0.6123
0.674 | 0.5615 | 1.574 | 0.6134
0.676 | 0.5626 | 1.576 | 0.6145
0.678 | 0.5636 | 1.578 | 0.6157
0.68 | 0.5648 | 1.58 | 0.617
0.682 | 0.5659 | 1.582 | 0.6181
0.684 | 0.567 | 1.584 | 0.6192
0.686 | 0.568 | 1.586 | 0.6201
0.688 | 0.5692 | 1.588 | 0.6208
0.69 | 0.5703 | 1.59 | 0.6216
0.692 | 0.5713 | 1.592 | 0.6226
0.694 | 0.5727 | 1.594 | 0.6236
0.696 | 0.5738 | 1.596 | 0.6246
0.698 | 0.5748 | 1.598 | 0.6254
0.7 | 0.5758 | 1.6 | 0.626
0.702 | 0.5769 | 1.602 | 0.6265
0.704 | 0.5779 | 1.604 | 0.6271
0.706 | 0.5789 | 1.606 | 0.6278
0.708 | 0.5797 | 1.608 | 0.6285
0.71 | 0.5808 | 1.61 | 0.6293
0.712 | 0.5817 | 1.612 | 0.6302
0.714 | 0.5826 | 1.614 | 0.6311
0.716 | 0.5835 | 1.616 | 0.632
0.718 | 0.5844 | 1.618 | 0.6327
0.72 | 0.5853 | 1.62 | 0.6332
0.722 | 0.5859 | 1.622 | 0.6336
0.724 | 0.5865 | 1.624 | 0.634
0.726 | 0.5866 | 1.626 | 0.6341
0.728 | 0.587 | 1.628 | 0.6345
0.73 | 0.5883 | 1.63 | 0.6353
0.732 | 0.5895 | 1.632 | 0.636
0.734 | 0.5902 | 1.634 | 0.6369
0.736 | 0.5908 | 1.636 | 0.6376
0.738 | 0.5914 | 1.638 | 0.638
0.74 | 0.592 | 1.64 | 0.638
0.742 | 0.5928 | 1.642 | 0.638
0.744 | 0.5936 | 1.644 | 0.6378
0.746 | 0.5944 | 1.646 | 0.6378
0.748 | 0.5951 | 1.648 | 0.6381
0.75 | 0.5957 | 1.65 | 0.6385
0.752 | 0.5962 | 1.652 | 0.6388
0.754 | 0.5971 | 1.654 | 0.6391
0.756 | 0.5977 | 1.656 | 0.6394
0.758 | 0.5984 | 1.658 | 0.6396
0.76 | 0.5988 | 1.66 | 0.6396
0.762 | 0.5994 | 1.662 | 0.6393
0.764 | 0.6 | 1.664 | 0.639
0.766 | 0.6006 | 1.666 | 0.6387
0.768 | 0.6011 | 1.668 | 0.6383
0.77 | 0.6016 | 1.67 | 0.638
0.772 | 0.6021 | 1.672 | 0.6376
0.774 | 0.6024 | 1.674 | 0.6372
0.776 | 0.6029 | 1.676 | 0.6368
0.778 | 0.6032 | 1.678 | 0.6364
0.78 | 0.6036 | 1.68 | 0.636
0.782 | 0.6037 | 1.682 | 0.6354
0.784 | 0.604 | 1.684 | 0.6346
0.786 | 0.6043 | 1.686 | 0.6335
0.788 | 0.6046 | 1.688 | 0.6324
0.79 | 0.6048 | 1.69 | 0.6315
0.792 | 0.6049 | 1.692 | 0.6309
0.794 | 0.6051 | 1.694 | 0.6303
0.796 | 0.6054 | 1.696 | 0.6295
0.798 | 0.6056 | 1.698 | 0.6282
0.8 | 0.6057 | 1.7 | 0.6267
0.802 | 0.6059 | 1.702 | 0.6252
0.804 | 0.6059 | 1.704 | 0.6237
0.806 | 0.6057 | 1.706 | 0.6224
0.808 | 0.6061 | 1.708 | 0.6212
0.81 | 0.6062 | 1.71 | 0.62
0.812 | 0.606 | 1.712 | 0.6186
0.814 | 0.6059 | 1.714 | 0.6172
0.816 | 0.6059 | 1.716 | 0.6157
0.818 | 0.6057 | 1.718 | 0.6141
0.82 | 0.6056 | 1.72 | 0.6124
0.822 | 0.6057 | 1.722 | 0.6109
0.824 | 0.6056 | 1.724 | 0.6095
0.826 | 0.6051 | 1.726 | 0.6078
0.828 | 0.605 | 1.728 | 0.6061
0.83 | 0.6046 | 1.73 | 0.6045
0.832 | 0.6045 | 1.732 | 0.6029
0.834 | 0.6043 | 1.734 | 0.6012
0.836 | 0.6038 | 1.736 | 0.5994
0.838 | 0.6036 | 1.738 | 0.5978
0.84 | 0.6036 | 1.74 | 0.5961
0.842 | 0.6035 | 1.742 | 0.5944
0.844 | 0.6033 | 1.744 | 0.5927
0.846 | 0.6032 | 1.746 | 0.591
0.848 | 0.6031 | 1.748 | 0.589
0.85 | 0.6029 | 1.75 | 0.5872
0.852 | 0.6027 | 1.752 | 0.5853
0.854 | 0.6026 | 1.754 | 0.5833
0.856 | 0.6025 | 1.756 | 0.5814
0.858 | 0.6022 | 1.758 | 0.5796
0.86 | 0.6021 | 1.76 | 0.5778
0.862 | 0.6019 | 1.762 | 0.5762
0.864 | 0.6016 | 1.764 | 0.5746
0.866 | 0.6015 | 1.766 | 0.573
0.868 | 0.6014 | 1.768 | 0.5715
0.87 | 0.6013 | 1.77 | 0.57
0.872 | 0.6012 | 1.772 | 0.5684
0.874 | 0.6008 | 1.774 | 0.5668
0.876 | 0.6007 | 1.776 | 0.5652
0.878 | 0.6005 | 1.778 | 0.5637
0.88 | 0.6006 | 1.78 | 0.5623
0.882 | 0.6002 | 1.782 | 0.5609
0.884 | 0.6001 | 1.784 | 0.5596
0.886 | 0.5999 | 1.786 | 0.5584
0.888 | 0.5997 | 1.788 | 0.5571
0.89 | 0.5994 | 1.79 | 0.5559
0.892 | 0.5992 | 1.792 | 0.5547
0.894 | 0.5989 | 1.794 | 0.5535
0.896 | 0.5987 | 1.796 | 0.5521
0.898 | 0.5984 | 1.798 | 0.5509
0.9 | 0.5984 | 1.8 | 0.5498
0.902 | 0.5981 | 1.802 | 0.5489
0.904 | 0.5978 | 1.804 | 0.5481
0.906 | 0.5978 | 1.806 | 0.5472
0.908 | 0.5976 | 1.808 | 0.5464
0.91 | 0.5974 | 1.81 | 0.5455
0.912 | 0.5973 | 1.812 | 0.5447
0.914 | 0.5972 | 1.814 | 0.5439
0.916 | 0.5969 | 1.816 | 0.543
0.918 | 0.5966 | 1.818 | 0.5421
0.92 | 0.5962 | 1.82 | 0.5411
0.922 | 0.5959 | 1.822 | 0.54
0.924 | 0.5956 | 1.824 | 0.539
0.926 | 0.5953 | 1.826 | 0.5379
0.928 | 0.5948 | 1.828 | 0.5367
0.93 | 0.5944 | 1.83 | 0.5355
0.932 | 0.5938 | 1.832 | 0.5342
0.934 | 0.5934 | 1.834 | 0.5327
0.936 | 0.5928 | 1.836 | 0.5311
0.938 | 0.592 | 1.838 | 0.5291
0.94 | 0.5904 | 1.84 | 0.527
0.942 | 0.5869 | 1.842 | 0.5246
0.944 | 0.5818 | 1.844 | 0.5218
0.946 | 0.5762 | 1.846 | 0.5187
0.948 | 0.5733 | 1.848 | 0.515
0.95 | 0.575 | 1.85 | 0.5108
0.952 | 0.5794 | 1.852 | 0.5061
0.954 | 0.5821 | 1.854 | 0.5008
0.956 | 0.5823 | 1.856 | 0.4948
0.958 | 0.5813 | 1.858 | 0.4882
0.96 | 0.5809 | 1.86 | 0.4811
0.962 | 0.5806 | 1.862 | 0.4727
0.964 | 0.5808 | 1.864 | 0.4637
0.966 | 0.5813 | 1.866 | 0.4539
0.968 | 0.582 | 1.868 | 0.4426
0.97 | 0.5829 | 1.87 | 0.4298
0.972 | 0.5835 | 1.872 | 0.4159
0.974 | 0.5844 | 1.874 | 0.4006
0.976 | 0.5855 | 1.876 | 0.3833
0.978 | 0.5863 | 1.878 | 0.3652
0.98 | 0.587 | 1.88 | 0.3463
0.982 | 0.5878 | 1.882 | 0.3255
0.984 | 0.5884 | 1.884 | 0.3042
0.986 | 0.589 | 1.886 | 0.2832
0.988 | 0.5897 | 1.888 | 0.2629
0.99 | 0.5903 | 1.89 | 0.2435
0.992 | 0.5907 | 1.892 | 0.226
0.994 | 0.5912 | 1.894 | 0.2105
0.996 | 0.5917 | 1.896 | 0.1987
0.998 | 0.5922 | 1.898 | 0.1892
1 | 0.5926 | 1.9 | 0.182
1.002 | 0.593 | 1.902 | 0.1783
1.004 | 0.5932 | 1.904 | 0.1771
1.006 | 0.5937 | 1.906 | 0.1776
1.008 | 0.5942 | 1.908 | 0.1798
1.01 | 0.5945 | 1.91 | 0.1834
1.012 | 0.5948 | 1.912 | 0.1876
1.014 | 0.5952 | 1.914 | 0.1925
1.016 | 0.5955 | 1.916 | 0.198
1.018 | 0.5959 | 1.918 | 0.2035
1.02 | 0.5962 | 1.92 | 0.209
1.022 | 0.5965 | 1.922 | 0.2146
1.024 | 0.5968 | 1.924 | 0.2198
1.026 | 0.597 | 1.926 | 0.2248
1.028 | 0.5974 | 1.928 | 0.2293
1.03 | 0.5977 | 1.93 | 0.2335
1.032 | 0.598 | 1.932 | 0.2374
1.034 | 0.5983 | 1.934 | 0.2405
1.036 | 0.5986 | 1.936 | 0.2434
1.038 | 0.5989 | 1.938 | 0.2459
1.04 | 0.5994 | 1.94 | 0.248
1.042 | 0.5997 | 1.942 | 0.2499
1.044 | 0.6001 | 1.944 | 0.2516
1.046 | 0.6005 | 1.946 | 0.2532
1.048 | 0.6009 | 1.948 | 0.2549
1.05 | 0.6013 | 1.95 | 0.2564
1.052 | 0.6018 | 1.952 | 0.258
1.054 | 0.6023 | 1.954 | 0.2597
1.056 | 0.6026 | 1.956 | 0.2615
1.058 | 0.6031 | 1.958 | 0.2633
1.06 | 0.6036 | 1.96 | 0.2652
1.062 | 0.604 | 1.962 | 0.2673
1.064 | 0.6044 | 1.964 | 0.2694
1.066 | 0.6048 | 1.966 | 0.2716
1.068 | 0.6052 | 1.968 | 0.2738
1.07 | 0.6055 | 1.97 | 0.2763
1.072 | 0.6059 | 1.972 | 0.2788
1.074 | 0.6062 | 1.974 | 0.2815
1.076 | 0.6065 | 1.976 | 0.2844
1.078 | 0.6067 | 1.978 | 0.2874
1.08 | 0.6069 | 1.98 | 0.2905
1.082 | 0.6071 | 1.982 | 0.2938
1.084 | 0.6071 | 1.984 | 0.2971
1.086 | 0.6071 | 1.986 | 0.3006
1.088 | 0.6072 | 1.988 | 0.304
1.09 | 0.6073 | 1.99 | 0.3073
1.092 | 0.6072 | 1.992 | 0.3106
1.094 | 0.6072 | 1.994 | 0.3139
1.096 | 0.6071 | 1.996 | 0.3171
1.098 | 0.6071 | 1.998 | 0.3205
1.1 | 0.607 | 2 | 0.3239
1.102 | 0.607 | 2.002 | 0.3274
1.104 | 0.607 | 2.004 | 0.3309
1.106 | 0.6069 | 2.006 | 0.3344
1.108 | 0.6069 | 2.008 | 0.3379
1.11 | 0.6069 | 2.01 | 0.3413
1.112 | 0.6068 | 2.012 | 0.3448
1.114 | 0.6067 | 2.014 | 0.3481
1.116 | 0.6067 | 2.016 | 0.3512
1.118 | 0.6066 | 2.018 | 0.3545
1.12 | 0.6065 | 2.02 | 0.3577
1.122 | 0.6064 | 2.022 | 0.3607
1.124 | 0.6061 | 2.024 | 0.3636
1.126 | 0.6056 | 2.026 | 0.3665
1.128 | 0.605 | 2.028 | 0.3694
1.13 | 0.6042 | 2.03 | 0.3723
1.132 | 0.603 | 2.032 | 0.375
1.134 | 0.6015 | 2.034 | 0.3777
1.136 | 0.5995 | 2.036 | 0.3804
1.138 | 0.5971 | 2.038 | 0.3828
1.14 | 0.5942 | 2.04 | 0.3851
1.142 | 0.591 | 2.042 | 0.3872
1.144 | 0.5877 | 2.044 | 0.3891
1.146 | 0.5844 | 2.046 | 0.3909
1.148 | 0.5815 | 2.048 | 0.3926
1.15 | 0.5791 | 2.05 | 0.3942
1.152 | 0.5775 | 2.052 | 0.3956
1.154 | 0.5769 | 2.054 | 0.397
1.156 | 0.5772 | 2.056 | 0.3983
1.158 | 0.5781 | 2.058 | 0.3997
1.16 | 0.5797 | 2.06 | 0.4009
1.162 | 0.5817 | 2.062 | 0.4022
1.164 | 0.5838 | 2.064 | 0.4033
1.166 | 0.5859 | 2.066 | 0.4044
1.168 | 0.5878 | 2.068 | 0.4053
1.17 | 0.5897 | 2.07 | 0.4062
1.172 | 0.5913 | 2.072 | 0.4068
1.174 | 0.5928 | 2.074 | 0.4072
1.176 | 0.594 | 2.076 | 0.4074
1.178 | 0.5951 | 2.078 | 0.4074
1.18 | 0.596 | 2.08 | 0.4074
1.182 | 0.5968 | 2.082 | 0.4072
1.184 | 0.5974 | 2.084 | 0.407
1.186 | 0.598 | 2.086 | 0.407
1.188 | 0.5986 | 2.088 | 0.4072
1.19 | 0.5992 | 2.09 | 0.4076
1.192 | 0.5997 | 2.092 | 0.4081
1.194 | 0.6003 | 2.094 | 0.4087
1.196 | 0.601 | 2.096 | 0.4094
1.198 | 0.6017 | 2.098 | 0.4101
1.2 | 0.6024 | 2.1 | 0.4108
1.202 | 0.6032 | 2.102 | 0.4115
1.204 | 0.604 | 2.104 | 0.4122
1.206 | 0.6047 | 2.106 | 0.4126
1.208 | 0.6055 | 2.108 | 0.413
1.21 | 0.6063 | 2.11 | 0.4131
1.212 | 0.607 | 2.112 | 0.4132
1.214 | 0.6077 | 2.114 | 0.4132
1.216 | 0.6083 | 2.116 | 0.4132
1.218 | 0.6089 | 2.118 | 0.4133
1.22 | 0.6096 | 2.12 | 0.4135
1.222 | 0.6102 | 2.122 | 0.4137
1.224 | 0.6107 | 2.124 | 0.4141
1.226 | 0.6113 | 2.126 | 0.4146
1.228 | 0.6119 | 2.128 | 0.4154
1.23 | 0.6125 | 2.13 | 0.4161
1.232 | 0.6129 | 2.132 | 0.417
1.234 | 0.6134 | 2.134 | 0.4179
1.236 | 0.6139 | 2.136 | 0.4187
1.238 | 0.6144 | 2.138 | 0.4195
1.24 | 0.6148 | 2.14 | 0.4203
1.242 | 0.6153 | 2.142 | 0.421
1.244 | 0.6157 | 2.144 | 0.4216
1.246 | 0.6161 | 2.146 | 0.422
1.248 | 0.6164 | 2.148 | 0.4224
1.25 | 0.6168 | 2.15 | 0.4226
1.252 | 0.6171 | 2.152 | 0.4227
1.254 | 0.6173 | 2.154 | 0.4227
1.256 | 0.6175 | 2.156 | 0.4226
1.258 | 0.6175 | 2.158 | 0.4225
1.26 | 0.6174 | 2.16 | 0.4223
1.262 | 0.6171 | 2.162 | 0.4221
1.264 | 0.6167 | 2.164 | 0.4219
1.266 | 0.6159 | 2.166 | 0.4217
1.268 | 0.6149 | 2.168 | 0.4217
1.27 | 0.6138 | 2.17 | 0.4218
1.272 | 0.6127 | 2.172 | 0.4221
1.274 | 0.6119 | 2.174 | 0.4224
1.276 | 0.6114 | 2.176 | 0.4228
1.278 | 0.6114 | 2.178 | 0.4233
1.28 | 0.6117 | 2.18 | 0.4238
1.282 | 0.6123 | 2.182 | 0.4242
1.284 | 0.6129 | 2.184 | 0.4246
1.286 | 0.6133 | 2.186 | 0.4249
1.288 | 0.6132 | 2.188 | 0.425
1.29 | 0.6127 | 2.19 | 0.4251
1.292 | 0.6119 | 2.192 | 0.4251
1.294 | 0.611 | 2.194 | 0.4251
1.296 | 0.6101 | 2.196 | 0.425
1.298 | 0.6093 | 2.198 | 0.4249
1.3 | 0.6087 | 2.2 | 0.4247
1.302 | 0.6082 | 2.202 | 0.4246
1.304 | 0.6076 | 2.204 | 0.4244
1.306 | 0.6069 | 2.206 | 0.4242
1.308 | 0.6059 | 2.208 | 0.4239
1.31 | 0.6045 | 2.21 | 0.4235
1.312 | 0.6029 | 2.212 | 0.423
1.314 | 0.6008 | 2.214 | 0.4223
1.316 | 0.5985 | 2.216 | 0.4216
1.318 | 0.596 | 2.218 | 0.4205
1.32 | 0.5935 | 2.22 | 0.4193
1.322 | 0.5908 | 2.222 | 0.4178
1.324 | 0.588 | 2.224 | 0.4163
1.326 | 0.5851 | 2.226 | 0.4146
1.328 | 0.5822 | 2.228 | 0.4128
1.33 | 0.5792 | 2.23 | 0.4113
1.332 | 0.5763 | 2.232 | 0.4098
1.334 | 0.5734 | 2.234 | 0.4089
1.336 | 0.5706 | 2.236 | 0.408
1.338 | 0.5678 | 2.238 | 0.4074
1.34 | 0.5651 | 2.24 | 0.4068
1.342 | 0.5626 | 2.242 | 0.4062
1.344 | 0.5602 | 2.244 | 0.4056
1.346 | 0.5579 | 2.246 | 0.4045
1.348 | 0.5557 | 2.248 | 0.4034
1.35 | 0.5534 | 2.25 | 0.4016
1.352 | 0.5512 | 2.252 | 0.3998
1.354 | 0.5488 | 2.254 | 0.3974
1.356 | 0.5464 | 2.256 | 0.3949
1.358 | 0.5439 | 2.258 | 0.3919
1.36 | 0.5411 | 2.26 | 0.3889
1.362 | 0.5382 | 2.262 | 0.3852
1.364 | 0.5348 | 2.264 | 0.3813
1.366 | 0.531 | 2.266 | 0.3761
1.368 | 0.5267 | 2.268 | 0.3706
1.37 | 0.5216 | 2.27 | 0.3634
1.372 | 0.5157 | 2.272 | 0.3557
1.374 | 0.5084 | 2.274 | 0.3463
1.376 | 0.4985 | 2.276 | 0.3359
1.378 | 0.4842 | 2.278 | 0.325
1.38 | 0.4638 | 2.28 | 0.3137
1.382 | 0.439 | 2.282 | 0.3027
1.384 | 0.4118 | 2.284 | 0.292
1.386 | 0.3861 | 2.286 | 0.2827
1.388 | 0.3659 | 2.288 | 0.2752
1.39 | 0.3532 | 2.29 | 0.2689
1.392 | 0.3487 | 2.292 | 0.2648
1.394 | 0.3512 | 2.294 | 0.261
1.396 | 0.357 | 2.296 | 0.258
1.398 | 0.3625 | 2.298 | 0.2547
1.4 | 0.3655 | 2.3 | 0.2497
1.402 | 0.3652 | 2.302 | 0.2446
1.404 | 0.3624 | 2.304 | 0.2371
1.406 | 0.3582 | 2.306 | 0.2296
1.408 | 0.3542 | 2.308 | 0.223
1.41 | 0.3512 | 2.31 | 0.2164
1.412 | 0.3497 | 2.312 | 0.2131
1.414 | 0.3497 | 2.314 | 0.2109
1.416 | 0.3509 | 2.316 | 0.2123
1.418 | 0.3533 | 2.318 | 0.216
1.42 | 0.3565 | 2.32 | 0.2219
1.422 | 0.3603 | 2.322 | 0.2305
1.424 | 0.3645 | 2.324 | 0.2396
1.426 | 0.3691 | 2.326 | 0.2501
1.428 | 0.3737 | 2.328 | 0.2604
1.43 | 0.3783 | 2.33 | 0.2694
1.432 | 0.3828 | 2.332 | 0.2784
1.434 | 0.3872 | 2.334 | 0.2839
1.436 | 0.3914 | 2.336 | 0.2894
1.438 | 0.3953 | 2.338 | 0.2923
1.44 | 0.3989 | 2.34 | 0.2945
1.442 | 0.4021 | 2.342 | 0.2952
1.444 | 0.4049 | 2.344 | 0.295
1.446 | 0.4072 | 2.346 | 0.2943
1.448 | 0.409 | 2.348 | 0.2929
1.45 | 0.4104 | 2.35 | 0.2915
1.452 | 0.4112 | 2.352 | 0.2897
1.454 | 0.4118 | 2.354 | 0.288
1.456 | 0.4121 | 2.356 | 0.286
1.458 | 0.4125 | 2.358 | 0.2839
1.46 | 0.413 | 2.36 | 0.2814
1.462 | 0.414 | 2.362 | 0.2787
1.464 | 0.4156 | 2.364 | 0.2754
1.466 | 0.4178 | 2.366 | 0.2716
1.468 | 0.4208 | 2.368 | 0.2673
1.47 | 0.4243 | 2.37 | 0.262
1.472 | 0.4282 | 2.372 | 0.2567
1.474 | 0.4323 | 2.374 | 0.2511
1.476 | 0.4366 | 2.376 | 0.2455
1.478 | 0.4408 | 2.378 | 0.2405
1.48 | 0.4449 | 2.38 | 0.2357
1.482 | 0.4488 | 2.382 | 0.2318
1.484 | 0.4525 | 2.384 | 0.2286
1.486 | 0.4561 | 2.386 | 0.2262
1.488 | 0.4595 | 2.388 | 0.2254
1.49 | 0.4627 | 2.39 | 0.2246
1.492 | 0.4657 | 2.392 | 0.226
1.494 | 0.4687 | 2.394 | 0.2273
1.496 | 0.4715 | 2.396 | 0.2296
1.498 | 0.4743 | 2.398 | 0.2321
1.5 | 0.4771 | 2.4 | 0.2346
1.502 | 0.4797 | 2.402 | 0.2368
1.504 | 0.4823 | 2.404 | 0.2389
1.506 | 0.4848 | 2.406 | 0.2394
1.508 | 0.4873 | 2.408 | 0.2398
1.51 | 0.4896 | 2.41 | 0.2388
1.512 | 0.4919 | 2.412 | 0.2375
1.514 | 0.4941 | 2.414 | 0.2357
1.516 | 0.4962 | 2.416 | 0.2332
1.518 | 0.4982 | 2.418 | 0.2308
1.52 | 0.5002 | 2.42 | 0.2284
1.522 | 0.5022 | 2.422 | 0.226
1.524 | 0.5039 | 2.424 | 0.2241
1.526 | 0.5055 | 2.426 | 0.2222
1.528 | 0.5072 | 2.428 | 0.2207
1.53 | 0.5088 | 2.43 | 0.2194
1.532 | 0.5104 | 2.432 | 0.2182
1.534 | 0.512 | 2.434 | 0.2173
1.536 | 0.5135 | 2.436 | 0.2163
1.538 | 0.515 | 2.438 | 0.2152
1.54 | 0.5165 | 2.44 | 0.2141
1.542 | 0.518 | 2.442 | 0.2128
1.544 | 0.5195 | 2.444 | 0.2112
1.546 | 0.5209 | 2.446 | 0.2095
1.548 | 0.5223 | 2.448 | 0.2076
1.55 | 0.5236 | 2.45 | 0.2057
1.552 | 0.5249 | 2.452 | 0.2038
1.554 | 0.5261 | 2.454 | 0.2019
1.556 | 0.5273 | 2.456 | 0.2001
1.558 | 0.5285 | 2.458 | 0.1986
1.56 | 0.5296 | 2.46 | 0.1972
1.562 | 0.5307 | 2.462 | 0.1961
1.564 | 0.5318 | 2.464 | 0.1951
1.566 | 0.5329 | 2.466 | 0.1944
1.568 | 0.5339 | 2.468 | 0.194
1.57 | 0.5349 | 2.47 | 0.1936
1.572 | 0.5358 | 2.472 | 0.1934
1.574 | 0.5367 | 2.474 | 0.1932
1.576 | 0.5376 | 2.476 | 0.1928
1.578 | 0.5385 | 2.478 | 0.1923
1.58 | 0.5393 | 2.48 | 0.1918
1.582 | 0.5402 | 2.482 | 0.1912
1.584 | 0.541 | 2.484 | 0.1906
1.586 | 0.5418 | 2.486 | 0.19
1.588 | 0.5426 | 2.488 | 0.1893
1.59 | 0.5433 | 2.49 | 0.1887
1.592 | 0.5441 | 2.492 | 0.1875
1.594 | 0.5449 | 2.494 | 0.1862
1.596 | 0.5456 | 2.496 | 0.1853
1.598 | 0.5463 | 2.498 | 0.1844
1.6 | 0.5469 | 2.5 | 0.1837
1.602 | 0.5476
1.604 | 0.5483
1.606 | 0.549
1.608 | 0.5496
1.61 | 0.5502
1.612 | 0.5508
1.614 | 0.5514
1.616 | 0.552
1.618 | 0.5525
1.62 | 0.5531
1.622 | 0.5537
1.624 | 0.5542
1.626 | 0.5547
1.628 | 0.5552
1.63 | 0.5557
1.632 | 0.5561
1.634 | 0.5566
1.636 | 0.557
1.638 | 0.5574
1.64 | 0.5578
1.642 | 0.5581
1.644 | 0.5584
1.646 | 0.5587
1.648 | 0.5589
1.65 | 0.5592
1.652 | 0.5594
1.654 | 0.5596
1.656 | 0.5598
1.658 | 0.56
1.66 | 0.5602
1.662 | 0.5603
1.664 | 0.5604
1.666 | 0.5604
1.668 | 0.5604
1.67 | 0.5603
1.672 | 0.5602
1.674 | 0.56
1.676 | 0.5598
1.678 | 0.5595
1.68 | 0.5592
1.682 | 0.5589
1.684 | 0.5585
1.686 | 0.558
1.688 | 0.5575
1.69 | 0.557
1.692 | 0.5564
1.694 | 0.5558
1.696 | 0.5551
1.698 | 0.5544
1.7 | 0.5536
1.702 | 0.5527
1.704 | 0.5518
1.706 | 0.5509
1.708 | 0.5499
1.71 | 0.5488
1.712 | 0.5476
1.714 | 0.5465
1.716 | 0.5453
1.718 | 0.544
1.72 | 0.5427
1.722 | 0.5413
1.724 | 0.5399
1.726 | 0.5385
1.728 | 0.5371
1.73 | 0.5357
1.732 | 0.5342
1.734 | 0.5327
1.736 | 0.5312
1.738 | 0.5296
1.74 | 0.528
1.742 | 0.5264
1.744 | 0.5247
1.746 | 0.5231
1.748 | 0.5213
1.75 | 0.5196
1.752 | 0.5177
1.754 | 0.5157
1.756 | 0.5137
1.758 | 0.5118
1.76 | 0.5099
1.762 | 0.508
1.764 | 0.5062
1.766 | 0.5044
1.768 | 0.5027
1.77 | 0.5019
1.772 | 0.5
1.774 | 0.4981
1.776 | 0.4962
1.778 | 0.4944
1.78 | 0.4926
1.782 | 0.4908
1.784 | 0.4891
1.786 | 0.4874
1.788 | 0.4857
1.79 | 0.4841
1.792 | 0.4826
1.794 | 0.4812
1.796 | 0.4798
1.798 | 0.4784
1.8 | 0.477
1.802 | 0.4754
1.804 | 0.4739
1.806 | 0.4724
1.808 | 0.4709
1.81 | 0.4694
1.812 | 0.468
1.814 | 0.4667
1.816 | 0.4656
1.818 | 0.4643
1.82 | 0.4631
1.822 | 0.4619
1.824 | 0.4605
1.826 | 0.4591
1.828 | 0.4577
1.83 | 0.4561
1.832 | 0.4544
1.834 | 0.4527
1.836 | 0.4508
1.838 | 0.4487
1.84 | 0.4463
1.842 | 0.4438
1.844 | 0.441
1.846 | 0.4379
1.848 | 0.4346
1.85 | 0.4309
1.852 | 0.4268
1.854 | 0.4222
1.856 | 0.4172
1.858 | 0.4117
1.86 | 0.4056
1.862 | 0.3989
1.864 | 0.3914
1.866 | 0.3832
1.868 | 0.374
1.87 | 0.3639
1.872 | 0.3526
1.874 | 0.3402
1.876 | 0.3269
1.878 | 0.3125
1.88 | 0.2973
1.882 | 0.2815
1.884 | 0.2653
1.886 | 0.249
1.888 | 0.2331
1.89 | 0.2179
1.892 | 0.204
1.894 | 0.1916
1.896 | 0.1812
1.898 | 0.1727
1.9 | 0.1663
1.902 | 0.162
1.904 | 0.1595
1.906 | 0.1588
1.908 | 0.1595
1.91 | 0.1615
1.912 | 0.1644
1.914 | 0.168
1.916 | 0.1721
1.918 | 0.1766
1.92 | 0.1812
1.922 | 0.1857
1.924 | 0.1902
1.926 | 0.1945
1.928 | 0.1985
1.93 | 0.2022
1.932 | 0.2056
1.934 | 0.2087
1.936 | 0.2114
1.938 | 0.2139
1.94 | 0.2161
1.942 | 0.2182
1.944 | 0.2202
1.946 | 0.222
1.948 | 0.2237
1.95 | 0.2254
1.952 | 0.2271
1.954 | 0.2288
1.956 | 0.2305
1.958 | 0.2322
1.96 | 0.2341
1.962 | 0.2361
1.964 | 0.2381
1.966 | 0.2401
1.968 | 0.2423
1.97 | 0.2446
1.972 | 0.2469
1.974 | 0.2494
1.976 | 0.252
1.978 | 0.2546
1.98 | 0.2574
1.982 | 0.2602
1.984 | 0.263
1.986 | 0.2659
1.988 | 0.2688
1.99 | 0.2718
1.992 | 0.2748
1.994 | 0.2779
1.996 | 0.2809
1.998 | 0.2839
2 | 0.2869
2.002 | 0.29
2.004 | 0.293
2.006 | 0.2961
2.008 | 0.299
2.01 | 0.3019
2.012 | 0.3048
2.014 | 0.3076
2.016 | 0.3104
2.018 | 0.3132
2.02 | 0.3158
2.022 | 0.3184
2.024 | 0.3209
2.026 | 0.3234
2.028 | 0.3259
2.03 | 0.3282
2.032 | 0.3304
2.034 | 0.3326
2.036 | 0.3346
2.038 | 0.3365
2.04 | 0.3383
2.042 | 0.34
2.044 | 0.3416
2.046 | 0.3431
2.048 | 0.3444
2.05 | 0.3457
2.052 | 0.3469
2.054 | 0.348
2.056 | 0.3491
2.058 | 0.3501
2.06 | 0.3511
2.062 | 0.352
2.064 | 0.3528
2.066 | 0.3535
2.068 | 0.3541
2.07 | 0.3546
2.072 | 0.3551
2.074 | 0.3555
2.076 | 0.3557
2.078 | 0.3557
2.08 | 0.3556
2.082 | 0.3554
2.084 | 0.3553
2.086 | 0.3552
2.088 | 0.3552
2.09 | 0.3554
2.092 | 0.3556
2.094 | 0.356
2.096 | 0.3564
2.098 | 0.3569
2.1 | 0.3574
2.102 | 0.3579
2.104 | 0.3583
2.106 | 0.3586
2.108 | 0.359
2.11 | 0.3592
2.112 | 0.3593
2.114 | 0.3595
2.116 | 0.3596
2.118 | 0.3598
2.12 | 0.36
2.122 | 0.3603
2.124 | 0.3606
2.126 | 0.361
2.128 | 0.3616
2.13 | 0.3623
2.132 | 0.3631
2.134 | 0.3639
2.136 | 0.3647
2.138 | 0.3654
2.14 | 0.3661
2.142 | 0.3668
2.144 | 0.3673
2.146 | 0.3678
2.148 | 0.3681
2.15 | 0.3684
2.152 | 0.3685
2.154 | 0.3686
2.156 | 0.3687
2.158 | 0.3688
2.16 | 0.3687
2.162 | 0.3687
2.164 | 0.3686
2.166 | 0.3686
2.168 | 0.3686
2.17 | 0.3686
2.172 | 0.3688
2.174 | 0.369
2.176 | 0.3692
2.178 | 0.3696
2.18 | 0.3699
2.182 | 0.3702
2.184 | 0.3706
2.186 | 0.3708
2.188 | 0.3709
2.19 | 0.371
2.192 | 0.3709
2.194 | 0.3706
2.196 | 0.3705
2.198 | 0.3703
2.2 | 0.3701
2.202 | 0.3698
2.204 | 0.3697
2.206 | 0.3696
2.208 | 0.3693
2.21 | 0.3691
2.212 | 0.3689
2.214 | 0.3685
2.216 | 0.368
2.218 | 0.3673
2.22 | 0.3665
2.222 | 0.3655
2.224 | 0.3644
2.226 | 0.3632
2.228 | 0.3619
2.23 | 0.3606
2.232 | 0.3594
2.234 | 0.3583
2.236 | 0.3574
2.238 | 0.3565
2.24 | 0.3557
2.242 | 0.355
2.244 | 0.3543
2.246 | 0.3533
2.248 | 0.3521
2.25 | 0.3507
2.252 | 0.349
2.254 | 0.3469
2.256 | 0.3445
2.258 | 0.3418
2.26 | 0.3386
2.262 | 0.335
2.264 | 0.3311
2.266 | 0.3269
2.268 | 0.3222
2.27 | 0.3169
2.272 | 0.3107
2.274 | 0.3037
2.276 | 0.2958
2.278 | 0.2872
2.28 | 0.2778
2.282 | 0.268
2.284 | 0.2583
2.286 | 0.2492
2.288 | 0.2412
2.29 | 0.2348
2.292 | 0.2302
2.294 | 0.2272
2.296 | 0.2251
2.298 | 0.223
2.3 | 0.2204
2.302 | 0.2168
2.304 | 0.2117
2.306 | 0.2055
2.308 | 0.1992
2.31 | 0.1933
2.312 | 0.1889
2.314 | 0.1866
2.316 | 0.1866
2.318 | 0.189
2.32 | 0.1937
2.322 | 0.2
2.324 | 0.2074
2.326 | 0.2154
2.328 | 0.2236
2.33 | 0.2309
2.332 | 0.2375
2.334 | 0.243
2.336 | 0.2475
2.338 | 0.2508
2.34 | 0.2534
2.342 | 0.255
2.344 | 0.2558
2.346 | 0.2558
2.348 | 0.2554
2.35 | 0.2546
2.352 | 0.2534
2.354 | 0.252
2.356 | 0.2505
2.358 | 0.249
2.36 | 0.2473
2.362 | 0.2451
2.364 | 0.2427
2.366 | 0.2397
2.368 | 0.2361
2.37 | 0.2323
2.372 | 0.228
2.374 | 0.2236
2.376 | 0.2193
2.378 | 0.2152
2.38 | 0.2112
2.382 | 0.2078
2.384 | 0.205
2.386 | 0.2027
2.388 | 0.2011
2.39 | 0.2003
2.392 | 0.2003
2.394 | 0.2007
2.396 | 0.2019
2.398 | 0.2038
2.4 | 0.206
2.402 | 0.208
2.404 | 0.2098
2.406 | 0.211
2.408 | 0.2116
2.41 | 0.2116
2.412 | 0.2109
2.414 | 0.2099
2.416 | 0.2085
2.418 | 0.2065
2.42 | 0.2044
2.422 | 0.2025
2.424 | 0.2006
2.426 | 0.1991
2.428 | 0.1977
2.43 | 0.196
2.432 | 0.1947
2.434 | 0.1932
2.436 | 0.1918
2.438 | 0.1907
2.44 | 0.1894
2.442 | 0.188
2.444 | 0.1865
2.446 | 0.1855
2.448 | 0.1841
2.45 | 0.1828
2.452 | 0.1814
2.454 | 0.1797
2.456 | 0.178
2.458 | 0.176
2.46 | 0.1746
2.462 | 0.1736
2.464 | 0.1728
2.466 | 0.1723
2.468 | 0.1712
2.47 | 0.1702
2.472 | 0.1697
2.474 | 0.1692
2.476 | 0.1685
2.478 | 0.1679
2.48 | 0.1684
2.482 | 0.1685
2.484 | 0.1667
2.486 | 0.1659
2.488 | 0.1662
2.49 | 0.1656
2.492 | 0.1651
2.494 | 0.1634
2.496 | 0.1616
2.498 | 0.1618
2.5 | 0.16

## FT-NIR生データ
wave | 砂状_raw
1.299 | 0.7243
1.301 | 0.7235
1.302 | 0.7208
1.303 | 0.7243
1.305 | 0.7256
1.306 | 0.7214
1.308 | 0.7218
1.309 | 0.7208
1.31 | 0.7192
1.312 | 0.7162
1.313 | 0.7187
1.314 | 0.7148
1.316 | 0.7086
1.317 | 0.7067
1.319 | 0.7054
1.32 | 0.7023
1.321 | 0.7047
1.323 | 0.6996
1.324 | 0.6936
1.325 | 0.6934
1.327 | 0.6906
1.328 | 0.6875
1.33 | 0.6882
1.331 | 0.6837
1.333 | 0.6798
1.334 | 0.6778
1.335 | 0.6767
1.337 | 0.6726
1.338 | 0.6747
1.34 | 0.6689
1.341 | 0.6648
1.343 | 0.6632
1.344 | 0.6626
1.345 | 0.6595
1.347 | 0.6566
1.348 | 0.6591
1.35 | 0.6523
1.351 | 0.6544
1.353 | 0.6481
1.354 | 0.6444
1.356 | 0.6438
1.357 | 0.6405
1.359 | 0.6433
1.36 | 0.6369
1.362 | 0.635
1.363 | 0.6336
1.365 | 0.6261
1.366 | 0.6241
1.368 | 0.6146
1.369 | 0.6144
1.371 | 0.6058
1.372 | 0.6008
1.374 | 0.6006
1.375 | 0.5914
1.377 | 0.587
1.378 | 0.5781
1.38 | 0.5697
1.381 | 0.5568
1.383 | 0.5219
1.384 | 0.4737
1.386 | 0.4133
1.387 | 0.3647
1.389 | 0.3402
1.39 | 0.3393
1.392 | 0.3778
1.394 | 0.4322
1.395 | 0.46
1.397 | 0.4664
1.398 | 0.4595
1.4 | 0.4478
1.401 | 0.4409
1.403 | 0.4301
1.405 | 0.4228
1.406 | 0.4173
1.408 | 0.4117
1.409 | 0.4083
1.411 | 0.4061
1.412 | 0.4087
1.414 | 0.4072
1.416 | 0.4089
1.417 | 0.4118
1.419 | 0.4146
1.42 | 0.4197
1.422 | 0.4227
1.424 | 0.4297
1.425 | 0.4333
1.427 | 0.4398
1.429 | 0.444
1.43 | 0.4505
1.432 | 0.4542
1.434 | 0.4584
1.435 | 0.464
1.437 | 0.4672
1.438 | 0.472
1.44 | 0.4748
1.442 | 0.4788
1.443 | 0.4806
1.445 | 0.4849
1.447 | 0.4839
1.448 | 0.487
1.45 | 0.4875
1.452 | 0.4883
1.454 | 0.4869
1.455 | 0.488
1.457 | 0.4862
1.458 | 0.4855
1.46 | 0.4845
1.462 | 0.4869
1.464 | 0.4878
1.465 | 0.4903
1.467 | 0.4957
1.469 | 0.4978
1.471 | 0.503
1.472 | 0.5068
1.474 | 0.5115
1.476 | 0.514
1.478 | 0.5187
1.479 | 0.5206
1.481 | 0.5251
1.483 | 0.5271
1.484 | 0.5318
1.486 | 0.5335
1.488 | 0.5372
1.49 | 0.5384
1.492 | 0.5428
1.493 | 0.5437
1.495 | 0.5473
1.497 | 0.5488
1.499 | 0.5516
1.501 | 0.5536
1.502 | 0.5558
1.504 | 0.5584
1.506 | 0.561
1.508 | 0.5622
1.51 | 0.5653
1.511 | 0.5669
1.513 | 0.5696
1.515 | 0.5698
1.517 | 0.5726
1.519 | 0.5739
1.521 | 0.5755
1.523 | 0.5768
1.524 | 0.5781
1.526 | 0.5801
1.528 | 0.5816
1.53 | 0.5844
1.532 | 0.5846
1.534 | 0.5876
1.536 | 0.5886
1.538 | 0.5906
1.539 | 0.591
1.541 | 0.5932
1.543 | 0.5945
1.545 | 0.5959
1.547 | 0.5968
1.549 | 0.599
1.551 | 0.6006
1.553 | 0.6014
1.555 | 0.603
1.557 | 0.604
1.559 | 0.6046
1.561 | 0.6057
1.563 | 0.6069
1.564 | 0.6077
1.566 | 0.6082
1.568 | 0.611
1.57 | 0.611
1.572 | 0.6123
1.574 | 0.614
1.576 | 0.6145
1.578 | 0.6156
1.58 | 0.6174
1.582 | 0.618
1.584 | 0.619
1.586 | 0.6212
1.588 | 0.6207
1.59 | 0.6212
1.592 | 0.6227
1.594 | 0.6239
1.596 | 0.6248
1.598 | 0.6259
1.601 | 0.6261
1.603 | 0.6263
1.605 | 0.6271
1.607 | 0.6286
1.609 | 0.6287
1.611 | 0.6292
1.613 | 0.6311
1.615 | 0.631
1.617 | 0.6325
1.619 | 0.6338
1.621 | 0.6323
1.623 | 0.6351
1.625 | 0.6336
1.628 | 0.6339
1.63 | 0.6359
1.632 | 0.6352
1.634 | 0.6367
1.636 | 0.6383
1.638 | 0.638
1.64 | 0.6379
1.643 | 0.6384
1.645 | 0.6371
1.647 | 0.6371
1.649 | 0.6396
1.651 | 0.6386
1.653 | 0.6386
1.656 | 0.6391
1.658 | 0.6398
1.66 | 0.6401
1.662 | 0.6389
1.664 | 0.6389
1.667 | 0.6384
1.669 | 0.638
1.671 | 0.6381
1.673 | 0.6377
1.676 | 0.6366
1.678 | 0.6362
1.68 | 0.6354
1.682 | 0.6362
1.685 | 0.6349
1.687 | 0.6328
1.689 | 0.6311
1.691 | 0.6305
1.694 | 0.6305
1.696 | 0.6308
1.698 | 0.6278
1.701 | 0.6264
1.703 | 0.6236
1.705 | 0.6225
1.708 | 0.6218
1.71 | 0.621
1.712 | 0.6179
1.715 | 0.6165
1.717 | 0.6154
1.719 | 0.6122
1.722 | 0.6111
1.724 | 0.6102
1.726 | 0.607
1.729 | 0.605
1.731 | 0.6037
1.734 | 0.6017
1.736 | 0.5991
1.738 | 0.5974
1.741 | 0.5951
1.743 | 0.5934
1.746 | 0.5916
1.748 | 0.5883
1.751 | 0.5866
1.753 | 0.5844
1.756 | 0.5816
1.758 | 0.5797
1.761 | 0.5773
1.763 | 0.5755
1.766 | 0.5733
1.768 | 0.5715
1.771 | 0.5697
1.773 | 0.568
1.776 | 0.5649
1.778 | 0.5642
1.781 | 0.5618
1.783 | 0.5601
1.786 | 0.5585
1.788 | 0.557
1.791 | 0.5554
1.793 | 0.5543
1.796 | 0.5522
1.799 | 0.5503
1.801 | 0.5487
1.804 | 0.5491
1.806 | 0.5466
1.809 | 0.5464
1.812 | 0.5446
1.814 | 0.5437
1.817 | 0.5427
1.819 | 0.5416
1.822 | 0.54
1.825 | 0.5383
1.827 | 0.5372
1.83 | 0.5353
1.833 | 0.5337
1.835 | 0.532
1.838 | 0.5287
1.841 | 0.5256
1.844 | 0.5227
1.846 | 0.5181
1.849 | 0.5135
1.852 | 0.5061
1.855 | 0.4995
1.857 | 0.4906
1.86 | 0.4806
1.863 | 0.469
1.866 | 0.4566
1.868 | 0.4403
1.871 | 0.4219
1.874 | 0.4004
1.877 | 0.3762
1.88 | 0.3499
1.883 | 0.3203
1.885 | 0.2901
1.888 | 0.2616
1.891 | 0.2336
1.894 | 0.2102
1.897 | 0.1945
1.9 | 0.1824
1.903 | 0.1771
1.905 | 0.1773
1.908 | 0.1804
1.911 | 0.186
1.914 | 0.1928
1.917 | 0.201
1.92 | 0.209
1.923 | 0.2176
1.926 | 0.2246
1.929 | 0.2317
1.932 | 0.2373
1.935 | 0.2418
1.938 | 0.246
1.941 | 0.2488
1.944 | 0.2515
1.947 | 0.2541
1.95 | 0.2565
1.953 | 0.2588
1.956 | 0.2617
1.959 | 0.2642
1.962 | 0.2677
1.965 | 0.2709
1.968 | 0.2743
1.972 | 0.2786
1.975 | 0.2823
1.978 | 0.2871
1.981 | 0.2915
1.984 | 0.2973
1.987 | 0.3031
1.99 | 0.3082
1.994 | 0.3132
1.997 | 0.3178
2 | 0.3242
2.003 | 0.3294
2.006 | 0.3354
2.01 | 0.3404
2.013 | 0.3465
2.016 | 0.3508
2.019 | 0.3571
2.023 | 0.3617
2.026 | 0.3662
2.029 | 0.3712
2.033 | 0.3753
2.036 | 0.3805
2.039 | 0.3843
2.042 | 0.3874
2.046 | 0.3908
2.049 | 0.3934
2.053 | 0.3962
2.056 | 0.3981
2.059 | 0.4006
2.063 | 0.4027
2.066 | 0.4041
2.07 | 0.4059
2.073 | 0.4074
2.076 | 0.4077
2.08 | 0.4078
2.083 | 0.4065
2.087 | 0.4066
2.09 | 0.4078
2.094 | 0.4089
2.097 | 0.4097
2.101 | 0.4109
2.104 | 0.4124
2.108 | 0.4133
2.111 | 0.4134
2.115 | 0.413
2.119 | 0.4131
2.122 | 0.4137
2.126 | 0.4146
2.129 | 0.4157
2.133 | 0.4178
2.137 | 0.4187
2.14 | 0.4208
2.144 | 0.4214
2.148 | 0.4226
2.151 | 0.4225
2.155 | 0.4226
2.159 | 0.4227
2.163 | 0.4222
2.166 | 0.4216
2.17 | 0.4213
2.174 | 0.4225
2.178 | 0.423
2.181 | 0.4245
2.185 | 0.425
2.189 | 0.4251
2.193 | 0.4249
2.197 | 0.4249
2.201 | 0.4247
2.204 | 0.4245
2.208 | 0.424
2.212 | 0.4221
2.216 | 0.4217
2.22 | 0.4195
2.224 | 0.4173
2.228 | 0.4127
2.232 | 0.4084
2.236 | 0.4075
2.24 | 0.4069
2.244 | 0.4061
2.248 | 0.4038
2.252 | 0.4003
2.256 | 0.3946
2.26 | 0.3871
2.264 | 0.3786
2.269 | 0.3678
2.273 | 0.3559
2.277 | 0.3367
2.281 | 0.3113
2.285 | 0.2816
2.289 | 0.2603
2.293 | 0.257
2.298 | 0.2645
2.302 | 0.2559
2.306 | 0.2308
2.311 | 0.2074
2.315 | 0.2025
2.319 | 0.2159
2.323 | 0.2386
2.328 | 0.2644
2.332 | 0.2809
2.336 | 0.2891
2.341 | 0.2951
2.345 | 0.2938
2.35 | 0.2911
2.354 | 0.2867
2.358 | 0.2833
2.363 | 0.2782
2.367 | 0.2714
2.372 | 0.2567
2.376 | 0.2442
2.381 | 0.2335
2.385 | 0.2265
2.39 | 0.2226
2.395 | 0.2262
2.399 | 0.2331
2.404 | 0.2426
2.408 | 0.2417
2.413 | 0.2371
2.418 | 0.2286
2.422 | 0.2243
2.427 | 0.2212
2.432 | 0.2189
2.437 | 0.2156
2.441 | 0.2151
2.446 | 0.209
2.451 | 0.2058
2.456 | 0.1994
2.461 | 0.1957
2.465 | 0.1932
2.47 | 0.1946
2.475 | 0.1961
2.48 | 0.1905
2.485 | 0.1886
2.49 | 0.1899
2.495 | 0.1843
2.5 | 0.1852