## 34777
鉱物名 |  | モンモリロナイト(Montmorillonite)
組成式 |  | (Na,Ca)0.3(Al,Mg)2Si4O10(OH)2・nH2O
結晶系 |  | 単斜晶系
類 |  | フィロ珪酸塩鉱物
族または系列等 |  | スメクタイトグループ
測定標本 | 出所 | 産業総合研究所地質標本館
| 標本番号 | 34777
| 産地 | Chisholm mine Polkville, Mississippi, U.S.A.
写真
| 備考 | Clay Mineral Standard No.21 (Ward's Natural Science Establishment) 写真：スケールは一目盛り2mm。
測定時の標本状態 | Field Spec Pro | 塊状
| FT-NIR | 塊状
分析項目 |  | XRD, XRF
USGS標本番号 |  | cm20.14324, cm26.14382, cm27.14440, saz1.14498, sca2.14557, sca2.14571, stx1.14630, swy1.14688

## 反射スペクトル(塊状)
Field Spec Pro |  | FT-NIR
波長 | 反射率 | 波長 | 反射率
0.4 | 0.1093 | 1.3 | 0.4812
0.402 | 0.1092 | 1.302 | 0.48
0.404 | 0.1114 | 1.304 | 0.4777
0.406 | 0.1097 | 1.306 | 0.4762
0.408 | 0.1143 | 1.308 | 0.4743
0.41 | 0.1177 | 1.31 | 0.4719
0.412 | 0.1204 | 1.312 | 0.47
0.414 | 0.1221 | 1.314 | 0.4691
0.416 | 0.1262 | 1.316 | 0.4679
0.418 | 0.1289 | 1.318 | 0.4659
0.42 | 0.1301 | 1.32 | 0.4627
0.422 | 0.1347 | 1.322 | 0.4594
0.424 | 0.1381 | 1.324 | 0.4569
0.426 | 0.1407 | 1.326 | 0.4546
0.428 | 0.1444 | 1.328 | 0.4524
0.43 | 0.1483 | 1.33 | 0.45
0.432 | 0.1525 | 1.332 | 0.4473
0.434 | 0.1555 | 1.334 | 0.4445
0.436 | 0.1599 | 1.336 | 0.4421
0.438 | 0.1628 | 1.338 | 0.4393
0.44 | 0.1667 | 1.34 | 0.4364
0.442 | 0.1698 | 1.342 | 0.4331
0.444 | 0.1732 | 1.344 | 0.4304
0.446 | 0.177 | 1.346 | 0.428
0.448 | 0.18 | 1.348 | 0.4262
0.45 | 0.1836 | 1.35 | 0.4242
0.452 | 0.1863 | 1.352 | 0.4217
0.454 | 0.1881 | 1.354 | 0.4193
0.456 | 0.1898 | 1.356 | 0.4165
0.458 | 0.1914 | 1.358 | 0.4134
0.46 | 0.1923 | 1.36 | 0.4096
0.462 | 0.193 | 1.362 | 0.4061
0.464 | 0.1939 | 1.364 | 0.4028
0.466 | 0.195 | 1.366 | 0.3996
0.468 | 0.1961 | 1.368 | 0.3961
0.47 | 0.1973 | 1.37 | 0.3917
0.472 | 0.1981 | 1.372 | 0.3862
0.474 | 0.1993 | 1.374 | 0.3793
0.476 | 0.2007 | 1.376 | 0.3707
0.478 | 0.2017 | 1.378 | 0.3611
0.48 | 0.2032 | 1.38 | 0.351
0.482 | 0.2044 | 1.382 | 0.3396
0.484 | 0.2069 | 1.384 | 0.3272
0.486 | 0.2084 | 1.386 | 0.3144
0.488 | 0.2107 | 1.388 | 0.3001
0.49 | 0.213 | 1.39 | 0.2854
0.492 | 0.2157 | 1.392 | 0.27
0.494 | 0.2189 | 1.394 | 0.2562
0.496 | 0.222 | 1.396 | 0.2428
0.498 | 0.2251 | 1.398 | 0.2309
0.5 | 0.2281 | 1.4 | 0.2201
0.502 | 0.2321 | 1.402 | 0.2114
0.504 | 0.2352 | 1.404 | 0.2039
0.506 | 0.2389 | 1.406 | 0.1968
0.508 | 0.2427 | 1.408 | 0.1907
0.51 | 0.2463 | 1.41 | 0.1855
0.512 | 0.2503 | 1.412 | 0.1819
0.514 | 0.2543 | 1.414 | 0.1804
0.516 | 0.2583 | 1.416 | 0.1817
0.518 | 0.2626 | 1.418 | 0.1846
0.52 | 0.2668 | 1.42 | 0.1888
0.522 | 0.2712 | 1.422 | 0.1938
0.524 | 0.2754 | 1.424 | 0.1991
0.526 | 0.2799 | 1.426 | 0.2049
0.528 | 0.2841 | 1.428 | 0.2106
0.53 | 0.2883 | 1.43 | 0.2158
0.532 | 0.2925 | 1.432 | 0.2207
0.534 | 0.2967 | 1.434 | 0.2254
0.536 | 0.3008 | 1.436 | 0.2302
0.538 | 0.3051 | 1.438 | 0.2346
0.54 | 0.3092 | 1.44 | 0.2383
0.542 | 0.3134 | 1.442 | 0.2417
0.544 | 0.3177 | 1.444 | 0.2444
0.546 | 0.3219 | 1.446 | 0.2468
0.548 | 0.3259 | 1.448 | 0.2488
0.55 | 0.33 | 1.45 | 0.2504
0.552 | 0.3338 | 1.452 | 0.2512
0.554 | 0.3377 | 1.454 | 0.2516
0.556 | 0.3414 | 1.456 | 0.2515
0.558 | 0.3448 | 1.458 | 0.251
0.56 | 0.3484 | 1.46 | 0.2506
0.562 | 0.3517 | 1.462 | 0.2507
0.564 | 0.355 | 1.464 | 0.2516
0.566 | 0.358 | 1.466 | 0.2534
0.568 | 0.3611 | 1.468 | 0.256
0.57 | 0.3641 | 1.47 | 0.2591
0.572 | 0.3668 | 1.472 | 0.2625
0.574 | 0.3696 | 1.474 | 0.2661
0.576 | 0.372 | 1.476 | 0.2698
0.578 | 0.3741 | 1.478 | 0.2735
0.58 | 0.3759 | 1.48 | 0.2771
0.582 | 0.3778 | 1.482 | 0.2805
0.584 | 0.3794 | 1.484 | 0.2838
0.586 | 0.3812 | 1.486 | 0.2867
0.588 | 0.3832 | 1.488 | 0.2897
0.59 | 0.3849 | 1.49 | 0.2929
0.592 | 0.3863 | 1.492 | 0.2958
0.594 | 0.3876 | 1.494 | 0.2986
0.596 | 0.3888 | 1.496 | 0.3014
0.598 | 0.3898 | 1.498 | 0.3042
0.6 | 0.3911 | 1.5 | 0.3068
0.602 | 0.3927 | 1.502 | 0.3092
0.604 | 0.3944 | 1.504 | 0.3115
0.606 | 0.3965 | 1.506 | 0.3139
0.608 | 0.3987 | 1.508 | 0.316
0.61 | 0.4007 | 1.51 | 0.3181
0.612 | 0.4029 | 1.512 | 0.3203
0.614 | 0.4048 | 1.514 | 0.3225
0.616 | 0.4059 | 1.516 | 0.3247
0.618 | 0.4072 | 1.518 | 0.327
0.62 | 0.4083 | 1.52 | 0.3293
0.622 | 0.4093 | 1.522 | 0.3315
0.624 | 0.4102 | 1.524 | 0.3334
0.626 | 0.4113 | 1.526 | 0.3354
0.628 | 0.4123 | 1.528 | 0.3373
0.63 | 0.4135 | 1.53 | 0.3392
0.632 | 0.4145 | 1.532 | 0.3408
0.634 | 0.4158 | 1.534 | 0.3425
0.636 | 0.4172 | 1.536 | 0.3442
0.638 | 0.4186 | 1.538 | 0.3457
0.64 | 0.42 | 1.54 | 0.3472
0.642 | 0.4215 | 1.542 | 0.3488
0.644 | 0.423 | 1.544 | 0.3503
0.646 | 0.4245 | 1.546 | 0.3519
0.648 | 0.4261 | 1.548 | 0.3534
0.65 | 0.4277 | 1.55 | 0.3548
0.652 | 0.4293 | 1.552 | 0.3561
0.654 | 0.431 | 1.554 | 0.3576
0.656 | 0.4326 | 1.556 | 0.3592
0.658 | 0.4344 | 1.558 | 0.3605
0.66 | 0.4362 | 1.56 | 0.3615
0.662 | 0.438 | 1.562 | 0.3626
0.664 | 0.4398 | 1.564 | 0.3637
0.666 | 0.4417 | 1.566 | 0.3648
0.668 | 0.4436 | 1.568 | 0.366
0.67 | 0.4456 | 1.57 | 0.3671
0.672 | 0.4476 | 1.572 | 0.3683
0.674 | 0.4496 | 1.574 | 0.3694
0.676 | 0.4516 | 1.576 | 0.3702
0.678 | 0.4537 | 1.578 | 0.3712
0.68 | 0.4558 | 1.58 | 0.372
0.682 | 0.458 | 1.582 | 0.3729
0.684 | 0.4601 | 1.584 | 0.3739
0.686 | 0.4622 | 1.586 | 0.3748
0.688 | 0.4645 | 1.588 | 0.3757
0.69 | 0.4666 | 1.59 | 0.3763
0.692 | 0.4688 | 1.592 | 0.377
0.694 | 0.4712 | 1.594 | 0.3777
0.696 | 0.4734 | 1.596 | 0.3785
0.698 | 0.4756 | 1.598 | 0.3791
0.7 | 0.4777 | 1.6 | 0.3797
0.702 | 0.48 | 1.602 | 0.3803
0.704 | 0.4822 | 1.604 | 0.3809
0.706 | 0.4843 | 1.606 | 0.3815
0.708 | 0.4863 | 1.608 | 0.3821
0.71 | 0.4885 | 1.61 | 0.3827
0.712 | 0.4906 | 1.612 | 0.3832
0.714 | 0.4927 | 1.614 | 0.3837
0.716 | 0.4947 | 1.616 | 0.3841
0.718 | 0.4969 | 1.618 | 0.3845
0.72 | 0.4988 | 1.62 | 0.3849
0.722 | 0.5007 | 1.622 | 0.3852
0.724 | 0.5026 | 1.624 | 0.3856
0.726 | 0.5044 | 1.626 | 0.386
0.728 | 0.5062 | 1.628 | 0.3864
0.73 | 0.5079 | 1.63 | 0.3869
0.732 | 0.5093 | 1.632 | 0.3875
0.734 | 0.5104 | 1.634 | 0.388
0.736 | 0.5118 | 1.636 | 0.3882
0.738 | 0.5132 | 1.638 | 0.3883
0.74 | 0.5146 | 1.64 | 0.3884
0.742 | 0.5161 | 1.642 | 0.3885
0.744 | 0.5174 | 1.644 | 0.3886
0.746 | 0.519 | 1.646 | 0.3888
0.748 | 0.5204 | 1.648 | 0.389
0.75 | 0.5219 | 1.65 | 0.3891
0.752 | 0.5232 | 1.652 | 0.3893
0.754 | 0.5247 | 1.654 | 0.3895
0.756 | 0.526 | 1.656 | 0.3897
0.758 | 0.5271 | 1.658 | 0.3899
0.76 | 0.528 | 1.66 | 0.3899
0.762 | 0.5291 | 1.662 | 0.3898
0.764 | 0.5299 | 1.664 | 0.3896
0.766 | 0.5309 | 1.666 | 0.3893
0.768 | 0.5317 | 1.668 | 0.3892
0.77 | 0.5324 | 1.67 | 0.3891
0.772 | 0.5331 | 1.672 | 0.3891
0.774 | 0.5337 | 1.674 | 0.389
0.776 | 0.5342 | 1.676 | 0.3887
0.778 | 0.5345 | 1.678 | 0.3882
0.78 | 0.535 | 1.68 | 0.3878
0.782 | 0.5353 | 1.682 | 0.3875
0.784 | 0.5357 | 1.684 | 0.3871
0.786 | 0.536 | 1.686 | 0.3866
0.788 | 0.5363 | 1.688 | 0.386
0.79 | 0.5363 | 1.69 | 0.3854
0.792 | 0.5363 | 1.692 | 0.3848
0.794 | 0.5365 | 1.694 | 0.3843
0.796 | 0.5365 | 1.696 | 0.3837
0.798 | 0.5366 | 1.698 | 0.3831
0.8 | 0.5368 | 1.7 | 0.3825
0.802 | 0.5372 | 1.702 | 0.3819
0.804 | 0.5374 | 1.704 | 0.3811
0.806 | 0.5376 | 1.706 | 0.38
0.808 | 0.5379 | 1.708 | 0.3786
0.81 | 0.5382 | 1.71 | 0.3777
0.812 | 0.5383 | 1.712 | 0.3768
0.814 | 0.5385 | 1.714 | 0.3758
0.816 | 0.5387 | 1.716 | 0.3746
0.818 | 0.5387 | 1.718 | 0.3735
0.82 | 0.5389 | 1.72 | 0.3726
0.822 | 0.539 | 1.722 | 0.3716
0.824 | 0.5391 | 1.724 | 0.3701
0.826 | 0.539 | 1.726 | 0.369
0.828 | 0.539 | 1.728 | 0.3679
0.83 | 0.5387 | 1.73 | 0.3666
0.832 | 0.5387 | 1.732 | 0.3653
0.834 | 0.5386 | 1.734 | 0.3639
0.836 | 0.5383 | 1.736 | 0.3626
0.838 | 0.5383 | 1.738 | 0.3612
0.84 | 0.5383 | 1.74 | 0.3598
0.842 | 0.5384 | 1.742 | 0.3584
0.844 | 0.5384 | 1.744 | 0.3569
0.846 | 0.5384 | 1.746 | 0.3554
0.848 | 0.5385 | 1.748 | 0.3538
0.85 | 0.5384 | 1.75 | 0.3523
0.852 | 0.5384 | 1.752 | 0.3507
0.854 | 0.5384 | 1.754 | 0.3491
0.856 | 0.5384 | 1.756 | 0.3476
0.858 | 0.5383 | 1.758 | 0.346
0.86 | 0.5381 | 1.76 | 0.3444
0.862 | 0.5379 | 1.762 | 0.3429
0.864 | 0.5379 | 1.764 | 0.3413
0.866 | 0.5379 | 1.766 | 0.3396
0.868 | 0.5378 | 1.768 | 0.3381
0.87 | 0.5377 | 1.77 | 0.3366
0.872 | 0.5377 | 1.772 | 0.3351
0.874 | 0.5376 | 1.774 | 0.3337
0.876 | 0.5377 | 1.776 | 0.3324
0.878 | 0.5376 | 1.778 | 0.331
0.88 | 0.5376 | 1.78 | 0.3298
0.882 | 0.5374 | 1.782 | 0.3286
0.884 | 0.5374 | 1.784 | 0.3273
0.886 | 0.5373 | 1.786 | 0.3262
0.888 | 0.5372 | 1.788 | 0.3251
0.89 | 0.5371 | 1.79 | 0.324
0.892 | 0.5371 | 1.792 | 0.323
0.894 | 0.5372 | 1.794 | 0.3222
0.896 | 0.5371 | 1.796 | 0.3214
0.898 | 0.537 | 1.798 | 0.3208
0.9 | 0.537 | 1.8 | 0.3204
0.902 | 0.5369 | 1.802 | 0.3199
0.904 | 0.5368 | 1.804 | 0.3195
0.906 | 0.5368 | 1.806 | 0.3192
0.908 | 0.5366 | 1.808 | 0.3189
0.91 | 0.5366 | 1.81 | 0.3187
0.912 | 0.5365 | 1.812 | 0.3183
0.914 | 0.5365 | 1.814 | 0.318
0.916 | 0.5365 | 1.816 | 0.3175
0.918 | 0.5364 | 1.818 | 0.317
0.92 | 0.5363 | 1.82 | 0.3163
0.922 | 0.5363 | 1.822 | 0.3157
0.924 | 0.5364 | 1.824 | 0.3151
0.926 | 0.5362 | 1.826 | 0.3143
0.928 | 0.536 | 1.828 | 0.3136
0.93 | 0.5358 | 1.83 | 0.3127
0.932 | 0.5355 | 1.832 | 0.3117
0.934 | 0.535 | 1.834 | 0.3105
0.936 | 0.5346 | 1.836 | 0.3091
0.938 | 0.5342 | 1.838 | 0.3075
0.94 | 0.5338 | 1.84 | 0.3057
0.942 | 0.5331 | 1.842 | 0.3039
0.944 | 0.5324 | 1.844 | 0.302
0.946 | 0.5313 | 1.846 | 0.2999
0.948 | 0.5299 | 1.848 | 0.2977
0.95 | 0.5283 | 1.85 | 0.2952
0.952 | 0.5263 | 1.852 | 0.2924
0.954 | 0.5242 | 1.854 | 0.2891
0.956 | 0.5222 | 1.856 | 0.2851
0.958 | 0.5202 | 1.858 | 0.2807
0.96 | 0.5191 | 1.86 | 0.2757
0.962 | 0.5182 | 1.862 | 0.2698
0.964 | 0.5178 | 1.864 | 0.2634
0.966 | 0.5181 | 1.866 | 0.2564
0.968 | 0.519 | 1.868 | 0.2485
0.97 | 0.5206 | 1.87 | 0.2398
0.972 | 0.5217 | 1.872 | 0.2305
0.974 | 0.5238 | 1.874 | 0.2206
0.976 | 0.5261 | 1.876 | 0.2099
0.978 | 0.5281 | 1.878 | 0.1989
0.98 | 0.53 | 1.88 | 0.1876
0.982 | 0.5319 | 1.882 | 0.1755
0.984 | 0.5335 | 1.884 | 0.1631
0.986 | 0.535 | 1.886 | 0.1508
0.988 | 0.5365 | 1.888 | 0.1388
0.99 | 0.5378 | 1.89 | 0.1266
0.992 | 0.5389 | 1.892 | 0.1152
0.994 | 0.5401 | 1.894 | 0.1045
0.996 | 0.5413 | 1.896 | 0.0956
0.998 | 0.5424 | 1.898 | 0.0879
1 | 0.5434 | 1.9 | 0.0815
1.002 | 0.5443 | 1.902 | 0.0772
1.004 | 0.5451 | 1.904 | 0.0748
1.006 | 0.5461 | 1.906 | 0.0736
1.008 | 0.5471 | 1.908 | 0.0738
1.01 | 0.5479 | 1.91 | 0.0752
1.012 | 0.5487 | 1.912 | 0.0772
1.014 | 0.5496 | 1.914 | 0.0798
1.016 | 0.5504 | 1.916 | 0.0829
1.018 | 0.5513 | 1.918 | 0.086
1.02 | 0.5521 | 1.92 | 0.0892
1.022 | 0.5529 | 1.922 | 0.0924
1.024 | 0.5537 | 1.924 | 0.0954
1.026 | 0.5545 | 1.926 | 0.0983
1.028 | 0.5553 | 1.928 | 0.1009
1.03 | 0.5561 | 1.93 | 0.1034
1.032 | 0.5569 | 1.932 | 0.1058
1.034 | 0.5577 | 1.934 | 0.1078
1.036 | 0.5585 | 1.936 | 0.1096
1.038 | 0.5593 | 1.938 | 0.1113
1.04 | 0.5602 | 1.94 | 0.1127
1.042 | 0.561 | 1.942 | 0.114
1.044 | 0.5618 | 1.944 | 0.1152
1.046 | 0.5627 | 1.946 | 0.1163
1.048 | 0.5634 | 1.948 | 0.1174
1.05 | 0.5642 | 1.95 | 0.1184
1.052 | 0.5651 | 1.952 | 0.1194
1.054 | 0.5659 | 1.954 | 0.1205
1.056 | 0.5666 | 1.956 | 0.1215
1.058 | 0.5673 | 1.958 | 0.1225
1.06 | 0.5681 | 1.96 | 0.1236
1.062 | 0.5688 | 1.962 | 0.1246
1.064 | 0.5695 | 1.964 | 0.1257
1.066 | 0.5701 | 1.966 | 0.1269
1.068 | 0.5707 | 1.968 | 0.1281
1.07 | 0.5713 | 1.97 | 0.1293
1.072 | 0.5719 | 1.972 | 0.1306
1.074 | 0.5724 | 1.974 | 0.132
1.076 | 0.5729 | 1.976 | 0.1333
1.078 | 0.5734 | 1.978 | 0.1347
1.08 | 0.5738 | 1.98 | 0.1362
1.082 | 0.5741 | 1.982 | 0.1377
1.084 | 0.5744 | 1.984 | 0.1393
1.086 | 0.5746 | 1.986 | 0.141
1.088 | 0.5749 | 1.988 | 0.1428
1.09 | 0.5751 | 1.99 | 0.1446
1.092 | 0.5753 | 1.992 | 0.1464
1.094 | 0.5754 | 1.994 | 0.1483
1.096 | 0.5756 | 1.996 | 0.1502
1.098 | 0.5757 | 1.998 | 0.1521
1.1 | 0.5759 | 2 | 0.1541
1.102 | 0.576 | 2.002 | 0.156
1.104 | 0.5762 | 2.004 | 0.158
1.106 | 0.5763 | 2.006 | 0.1601
1.108 | 0.5765 | 2.008 | 0.1621
1.11 | 0.5767 | 2.01 | 0.1641
1.112 | 0.5769 | 2.012 | 0.1661
1.114 | 0.5771 | 2.014 | 0.168
1.116 | 0.5773 | 2.016 | 0.1698
1.118 | 0.5774 | 2.018 | 0.1717
1.12 | 0.5776 | 2.02 | 0.1736
1.122 | 0.5777 | 2.022 | 0.1754
1.124 | 0.5777 | 2.024 | 0.1771
1.126 | 0.5774 | 2.026 | 0.1789
1.128 | 0.5769 | 2.028 | 0.1806
1.13 | 0.5762 | 2.03 | 0.1824
1.132 | 0.575 | 2.032 | 0.1841
1.134 | 0.5734 | 2.034 | 0.1856
1.136 | 0.5712 | 2.036 | 0.1872
1.138 | 0.5684 | 2.038 | 0.1886
1.14 | 0.565 | 2.04 | 0.1901
1.142 | 0.5613 | 2.042 | 0.1914
1.144 | 0.5572 | 2.044 | 0.1927
1.146 | 0.5531 | 2.046 | 0.1939
1.148 | 0.5492 | 2.048 | 0.1951
1.15 | 0.5458 | 2.05 | 0.1963
1.152 | 0.5432 | 2.052 | 0.1974
1.154 | 0.5418 | 2.054 | 0.1985
1.156 | 0.5414 | 2.056 | 0.1996
1.158 | 0.542 | 2.058 | 0.2006
1.16 | 0.5435 | 2.06 | 0.2015
1.162 | 0.5457 | 2.062 | 0.2024
1.164 | 0.5483 | 2.064 | 0.2032
1.166 | 0.551 | 2.066 | 0.204
1.168 | 0.5538 | 2.068 | 0.2046
1.17 | 0.5564 | 2.07 | 0.2053
1.172 | 0.5587 | 2.072 | 0.2058
1.174 | 0.5609 | 2.074 | 0.2064
1.176 | 0.5627 | 2.076 | 0.207
1.178 | 0.5642 | 2.078 | 0.2075
1.18 | 0.5655 | 2.08 | 0.208
1.182 | 0.5665 | 2.082 | 0.2084
1.184 | 0.5674 | 2.084 | 0.2088
1.186 | 0.5682 | 2.086 | 0.2092
1.188 | 0.5688 | 2.088 | 0.2096
1.19 | 0.5695 | 2.09 | 0.21
1.192 | 0.5701 | 2.092 | 0.2105
1.194 | 0.5708 | 2.094 | 0.2111
1.196 | 0.5716 | 2.096 | 0.2116
1.198 | 0.5725 | 2.098 | 0.2122
1.2 | 0.5735 | 2.1 | 0.2128
1.202 | 0.5745 | 2.102 | 0.2135
1.204 | 0.5755 | 2.104 | 0.2142
1.206 | 0.5766 | 2.106 | 0.2149
1.208 | 0.5776 | 2.108 | 0.2156
1.21 | 0.5786 | 2.11 | 0.2163
1.212 | 0.5795 | 2.112 | 0.217
1.214 | 0.5803 | 2.114 | 0.2176
1.216 | 0.5811 | 2.116 | 0.2183
1.218 | 0.5818 | 2.118 | 0.219
1.22 | 0.5825 | 2.12 | 0.2196
1.222 | 0.5832 | 2.122 | 0.2203
1.224 | 0.5838 | 2.124 | 0.2209
1.226 | 0.5844 | 2.126 | 0.2215
1.228 | 0.5851 | 2.128 | 0.222
1.23 | 0.5856 | 2.13 | 0.2224
1.232 | 0.5861 | 2.132 | 0.2228
1.234 | 0.5866 | 2.134 | 0.2232
1.236 | 0.587 | 2.136 | 0.2234
1.238 | 0.5874 | 2.138 | 0.2236
1.24 | 0.5878 | 2.14 | 0.2237
1.242 | 0.588 | 2.142 | 0.2239
1.244 | 0.5882 | 2.144 | 0.224
1.246 | 0.5883 | 2.146 | 0.224
1.248 | 0.5883 | 2.148 | 0.224
1.25 | 0.5884 | 2.15 | 0.224
1.252 | 0.5884 | 2.152 | 0.2239
1.254 | 0.5885 | 2.154 | 0.2238
1.256 | 0.5887 | 2.156 | 0.2235
1.258 | 0.589 | 2.158 | 0.2232
1.26 | 0.5895 | 2.16 | 0.2226
1.262 | 0.5899 | 2.162 | 0.222
1.264 | 0.5904 | 2.164 | 0.2212
1.266 | 0.5908 | 2.166 | 0.2203
1.268 | 0.591 | 2.168 | 0.219
1.27 | 0.591 | 2.17 | 0.2177
1.272 | 0.5909 | 2.172 | 0.216
1.274 | 0.5906 | 2.174 | 0.2143
1.276 | 0.5901 | 2.176 | 0.2122
1.278 | 0.5894 | 2.178 | 0.21
1.28 | 0.5884 | 2.18 | 0.2076
1.282 | 0.5873 | 2.182 | 0.2049
1.284 | 0.5861 | 2.184 | 0.2019
1.286 | 0.5847 | 2.186 | 0.1984
1.288 | 0.5831 | 2.188 | 0.1943
1.29 | 0.5813 | 2.19 | 0.1897
1.292 | 0.5796 | 2.192 | 0.1845
1.294 | 0.5778 | 2.194 | 0.179
1.296 | 0.5761 | 2.196 | 0.1733
1.298 | 0.5743 | 2.198 | 0.1674
1.3 | 0.5726 | 2.2 | 0.1614
1.302 | 0.5709 | 2.202 | 0.1563
1.304 | 0.5691 | 2.204 | 0.1515
1.306 | 0.5672 | 2.206 | 0.1481
1.308 | 0.5653 | 2.208 | 0.1452
1.31 | 0.5631 | 2.21 | 0.1444
1.312 | 0.5609 | 2.212 | 0.1441
1.314 | 0.5584 | 2.214 | 0.1457
1.316 | 0.5559 | 2.216 | 0.1476
1.318 | 0.5532 | 2.218 | 0.1507
1.32 | 0.5504 | 2.22 | 0.154
1.322 | 0.5473 | 2.222 | 0.1573
1.324 | 0.5442 | 2.224 | 0.1606
1.326 | 0.5408 | 2.226 | 0.1633
1.328 | 0.5374 | 2.228 | 0.1658
1.33 | 0.5339 | 2.23 | 0.1676
1.332 | 0.5305 | 2.232 | 0.1694
1.334 | 0.5271 | 2.234 | 0.1706
1.336 | 0.5237 | 2.236 | 0.1719
1.338 | 0.5205 | 2.238 | 0.1731
1.34 | 0.5173 | 2.24 | 0.1742
1.342 | 0.5142 | 2.242 | 0.1754
1.344 | 0.5113 | 2.244 | 0.1766
1.346 | 0.5085 | 2.246 | 0.178
1.348 | 0.5058 | 2.248 | 0.1794
1.35 | 0.5032 | 2.25 | 0.1808
1.352 | 0.5005 | 2.252 | 0.1823
1.354 | 0.4979 | 2.254 | 0.1835
1.356 | 0.4952 | 2.256 | 0.1848
1.358 | 0.4923 | 2.258 | 0.1857
1.36 | 0.4892 | 2.26 | 0.1866
1.362 | 0.4854 | 2.262 | 0.1872
1.364 | 0.481 | 2.264 | 0.1877
1.366 | 0.4762 | 2.266 | 0.1879
1.368 | 0.4707 | 2.268 | 0.1879
1.37 | 0.4646 | 2.27 | 0.1877
1.372 | 0.4577 | 2.272 | 0.1875
1.374 | 0.45 | 2.274 | 0.1869
1.376 | 0.4414 | 2.276 | 0.1862
1.378 | 0.4317 | 2.278 | 0.1854
1.38 | 0.4209 | 2.28 | 0.1844
1.382 | 0.4091 | 2.282 | 0.1833
1.384 | 0.3961 | 2.284 | 0.182
1.386 | 0.3824 | 2.286 | 0.1807
1.388 | 0.3681 | 2.288 | 0.1793
1.39 | 0.3535 | 2.29 | 0.1778
1.392 | 0.3388 | 2.292 | 0.1763
1.394 | 0.3245 | 2.294 | 0.1748
1.396 | 0.3108 | 2.296 | 0.1733
1.398 | 0.2982 | 2.298 | 0.1717
1.4 | 0.2866 | 2.3 | 0.1703
1.402 | 0.2761 | 2.302 | 0.1689
1.404 | 0.2668 | 2.304 | 0.1675
1.406 | 0.2589 | 2.306 | 0.1661
1.408 | 0.2522 | 2.308 | 0.1649
1.41 | 0.2468 | 2.31 | 0.1637
1.412 | 0.243 | 2.312 | 0.1625
1.414 | 0.2408 | 2.314 | 0.1613
1.416 | 0.2402 | 2.316 | 0.1601
1.418 | 0.2412 | 2.318 | 0.1589
1.42 | 0.2437 | 2.32 | 0.1576
1.422 | 0.2473 | 2.322 | 0.1561
1.424 | 0.2518 | 2.324 | 0.1547
1.426 | 0.2568 | 2.326 | 0.1531
1.428 | 0.2622 | 2.328 | 0.1514
1.43 | 0.2677 | 2.33 | 0.1497
1.432 | 0.2731 | 2.332 | 0.148
1.434 | 0.2783 | 2.334 | 0.1463
1.436 | 0.2833 | 2.336 | 0.1446
1.438 | 0.2879 | 2.338 | 0.143
1.44 | 0.2921 | 2.34 | 0.1413
1.442 | 0.2958 | 2.342 | 0.1397
1.444 | 0.299 | 2.344 | 0.1382
1.446 | 0.3018 | 2.346 | 0.1368
1.448 | 0.3041 | 2.348 | 0.1355
1.45 | 0.3059 | 2.35 | 0.1343
1.452 | 0.3072 | 2.352 | 0.1331
1.454 | 0.3082 | 2.354 | 0.1319
1.456 | 0.3089 | 2.356 | 0.1307
1.458 | 0.3093 | 2.358 | 0.1296
1.46 | 0.3098 | 2.36 | 0.1284
1.462 | 0.3105 | 2.362 | 0.1273
1.464 | 0.3116 | 2.364 | 0.1262
1.466 | 0.3132 | 2.366 | 0.1252
1.468 | 0.3154 | 2.368 | 0.1242
1.47 | 0.3182 | 2.37 | 0.1232
1.472 | 0.3215 | 2.372 | 0.1223
1.474 | 0.3251 | 2.374 | 0.1213
1.476 | 0.329 | 2.376 | 0.1204
1.478 | 0.3329 | 2.378 | 0.1194
1.48 | 0.3369 | 2.38 | 0.1184
1.482 | 0.3408 | 2.382 | 0.1174
1.484 | 0.3447 | 2.384 | 0.1163
1.486 | 0.3484 | 2.386 | 0.1153
1.488 | 0.352 | 2.388 | 0.1141
1.49 | 0.3555 | 2.39 | 0.1129
1.492 | 0.3589 | 2.392 | 0.1119
1.494 | 0.3622 | 2.394 | 0.1109
1.496 | 0.3655 | 2.396 | 0.11
1.498 | 0.3686 | 2.398 | 0.1091
1.5 | 0.3717 | 2.4 | 0.1082
1.502 | 0.3747 | 2.402 | 0.1075
1.504 | 0.3776 | 2.404 | 0.1067
1.506 | 0.3805 | 2.406 | 0.106
1.508 | 0.3833 | 2.408 | 0.1053
1.51 | 0.3861 | 2.41 | 0.1046
1.512 | 0.3889 | 2.412 | 0.1038
1.514 | 0.3916 | 2.414 | 0.103
1.516 | 0.3942 | 2.416 | 0.1021
1.518 | 0.3968 | 2.418 | 0.1012
1.52 | 0.3994 | 2.42 | 0.1003
1.522 | 0.4019 | 2.422 | 0.0995
1.524 | 0.4044 | 2.424 | 0.0987
1.526 | 0.4068 | 2.426 | 0.0981
1.528 | 0.4092 | 2.428 | 0.0973
1.53 | 0.4115 | 2.43 | 0.0965
1.532 | 0.4138 | 2.432 | 0.0957
1.534 | 0.416 | 2.434 | 0.095
1.536 | 0.4181 | 2.436 | 0.0944
1.538 | 0.4202 | 2.438 | 0.0939
1.54 | 0.4222 | 2.44 | 0.0933
1.542 | 0.4243 | 2.442 | 0.0927
1.544 | 0.4263 | 2.444 | 0.0919
1.546 | 0.4282 | 2.446 | 0.0912
1.548 | 0.4301 | 2.448 | 0.0904
1.55 | 0.432 | 2.45 | 0.0897
1.552 | 0.4339 | 2.452 | 0.0889
1.554 | 0.4357 | 2.454 | 0.0882
1.556 | 0.4374 | 2.456 | 0.0874
1.558 | 0.4391 | 2.458 | 0.0868
1.56 | 0.4408 | 2.46 | 0.0861
1.562 | 0.4425 | 2.462 | 0.0856
1.564 | 0.4441 | 2.464 | 0.0852
1.566 | 0.4457 | 2.466 | 0.0848
1.568 | 0.4472 | 2.468 | 0.0847
1.57 | 0.4487 | 2.47 | 0.0845
1.572 | 0.4502 | 2.472 | 0.0843
1.574 | 0.4516 | 2.474 | 0.0841
1.576 | 0.453 | 2.476 | 0.0839
1.578 | 0.4543 | 2.478 | 0.084
1.58 | 0.4556 | 2.48 | 0.084
1.582 | 0.4569 | 2.482 | 0.084
1.584 | 0.4581 | 2.484 | 0.084
1.586 | 0.4594 | 2.486 | 0.0837
1.588 | 0.4606 | 2.488 | 0.0832
1.59 | 0.4618 | 2.49 | 0.0827
1.592 | 0.463 | 2.492 | 0.0819
1.594 | 0.4642 | 2.494 | 0.0811
1.596 | 0.4653 | 2.496 | 0.0805
1.598 | 0.4665 | 2.498 | 0.08
1.6 | 0.4675 | 2.5 | 0.0796
1.602 | 0.4686
1.604 | 0.4697
1.606 | 0.4708
1.608 | 0.4718
1.61 | 0.4727
1.612 | 0.4737
1.614 | 0.4746
1.616 | 0.4755
1.618 | 0.4763
1.62 | 0.4772
1.622 | 0.4781
1.624 | 0.4789
1.626 | 0.4796
1.628 | 0.4804
1.63 | 0.481
1.632 | 0.4817
1.634 | 0.4824
1.636 | 0.483
1.638 | 0.4836
1.64 | 0.4841
1.642 | 0.4847
1.644 | 0.4851
1.646 | 0.4855
1.648 | 0.4859
1.65 | 0.4863
1.652 | 0.4867
1.654 | 0.487
1.656 | 0.4873
1.658 | 0.4876
1.66 | 0.4878
1.662 | 0.488
1.664 | 0.4882
1.666 | 0.4883
1.668 | 0.4884
1.67 | 0.4884
1.672 | 0.4883
1.674 | 0.4881
1.676 | 0.4879
1.678 | 0.4877
1.68 | 0.4874
1.682 | 0.487
1.684 | 0.4866
1.686 | 0.4861
1.688 | 0.4856
1.69 | 0.485
1.692 | 0.4844
1.694 | 0.4837
1.696 | 0.4829
1.698 | 0.4821
1.7 | 0.4812
1.702 | 0.4802
1.704 | 0.4792
1.706 | 0.4782
1.708 | 0.4771
1.71 | 0.4759
1.712 | 0.4747
1.714 | 0.4735
1.716 | 0.4722
1.718 | 0.4709
1.72 | 0.4695
1.722 | 0.4681
1.724 | 0.4666
1.726 | 0.4652
1.728 | 0.4636
1.73 | 0.4621
1.732 | 0.4605
1.734 | 0.4589
1.736 | 0.4572
1.738 | 0.4555
1.74 | 0.4538
1.742 | 0.452
1.744 | 0.4502
1.746 | 0.4485
1.748 | 0.4466
1.75 | 0.4448
1.752 | 0.4429
1.754 | 0.441
1.756 | 0.4391
1.758 | 0.4373
1.76 | 0.4354
1.762 | 0.4335
1.764 | 0.4317
1.766 | 0.4299
1.768 | 0.4281
1.77 | 0.4273
1.772 | 0.4256
1.774 | 0.4238
1.776 | 0.422
1.778 | 0.4204
1.78 | 0.4188
1.782 | 0.4173
1.784 | 0.4158
1.786 | 0.4144
1.788 | 0.4131
1.79 | 0.4119
1.792 | 0.4109
1.794 | 0.4099
1.796 | 0.4089
1.798 | 0.408
1.8 | 0.4072
1.802 | 0.4063
1.804 | 0.4055
1.806 | 0.4048
1.808 | 0.4042
1.81 | 0.4036
1.812 | 0.403
1.814 | 0.4026
1.816 | 0.4021
1.818 | 0.4016
1.82 | 0.401
1.822 | 0.4003
1.824 | 0.3995
1.826 | 0.3987
1.828 | 0.3976
1.83 | 0.3965
1.832 | 0.3951
1.834 | 0.3936
1.836 | 0.392
1.838 | 0.3901
1.84 | 0.3881
1.842 | 0.3858
1.844 | 0.3834
1.846 | 0.3807
1.848 | 0.3777
1.85 | 0.3744
1.852 | 0.3706
1.854 | 0.3664
1.856 | 0.3616
1.858 | 0.3564
1.86 | 0.3505
1.862 | 0.3439
1.864 | 0.3366
1.866 | 0.3286
1.868 | 0.3194
1.87 | 0.3094
1.872 | 0.2985
1.874 | 0.287
1.876 | 0.2749
1.878 | 0.2625
1.88 | 0.2497
1.882 | 0.2366
1.884 | 0.2235
1.886 | 0.2103
1.888 | 0.1973
1.89 | 0.1846
1.892 | 0.1726
1.894 | 0.1614
1.896 | 0.1514
1.898 | 0.1426
1.9 | 0.1352
1.902 | 0.1293
1.904 | 0.1249
1.906 | 0.122
1.908 | 0.1206
1.91 | 0.1203
1.912 | 0.121
1.914 | 0.1225
1.916 | 0.1245
1.918 | 0.127
1.92 | 0.1297
1.922 | 0.1326
1.924 | 0.1355
1.926 | 0.1383
1.928 | 0.1411
1.93 | 0.1437
1.932 | 0.1462
1.934 | 0.1486
1.936 | 0.1508
1.938 | 0.1528
1.94 | 0.1547
1.942 | 0.1566
1.944 | 0.1583
1.946 | 0.1599
1.948 | 0.1614
1.95 | 0.1629
1.952 | 0.1644
1.954 | 0.1658
1.956 | 0.1671
1.958 | 0.1685
1.96 | 0.1699
1.962 | 0.1713
1.964 | 0.1728
1.966 | 0.1742
1.968 | 0.1757
1.97 | 0.1772
1.972 | 0.1788
1.974 | 0.1805
1.976 | 0.1822
1.978 | 0.184
1.98 | 0.1859
1.982 | 0.1878
1.984 | 0.1898
1.986 | 0.1918
1.988 | 0.1939
1.99 | 0.196
1.992 | 0.1982
1.994 | 0.2004
1.996 | 0.2026
1.998 | 0.2048
2 | 0.2071
2.002 | 0.2094
2.004 | 0.2116
2.006 | 0.2139
2.008 | 0.2162
2.01 | 0.2184
2.012 | 0.2206
2.014 | 0.2227
2.016 | 0.2248
2.018 | 0.2269
2.02 | 0.2289
2.022 | 0.2309
2.024 | 0.2328
2.026 | 0.2346
2.028 | 0.2364
2.03 | 0.2381
2.032 | 0.2397
2.034 | 0.2413
2.036 | 0.2428
2.038 | 0.2442
2.04 | 0.2455
2.042 | 0.2468
2.044 | 0.248
2.046 | 0.2491
2.048 | 0.2502
2.05 | 0.2512
2.052 | 0.2522
2.054 | 0.2531
2.056 | 0.254
2.058 | 0.2549
2.06 | 0.2557
2.062 | 0.2564
2.064 | 0.2571
2.066 | 0.2577
2.068 | 0.2582
2.07 | 0.2587
2.072 | 0.2592
2.074 | 0.2597
2.076 | 0.2601
2.078 | 0.2605
2.08 | 0.2609
2.082 | 0.2613
2.084 | 0.2617
2.086 | 0.2621
2.088 | 0.2626
2.09 | 0.263
2.092 | 0.2634
2.094 | 0.2639
2.096 | 0.2644
2.098 | 0.265
2.1 | 0.2656
2.102 | 0.2663
2.104 | 0.267
2.106 | 0.2678
2.108 | 0.2686
2.11 | 0.2695
2.112 | 0.2704
2.114 | 0.2714
2.116 | 0.2724
2.118 | 0.2734
2.12 | 0.2744
2.122 | 0.2754
2.124 | 0.2764
2.126 | 0.2773
2.128 | 0.2782
2.13 | 0.279
2.132 | 0.2798
2.134 | 0.2804
2.136 | 0.281
2.138 | 0.2814
2.14 | 0.2818
2.142 | 0.2822
2.144 | 0.2825
2.146 | 0.2828
2.148 | 0.283
2.15 | 0.2832
2.152 | 0.2833
2.154 | 0.2833
2.156 | 0.2833
2.158 | 0.2831
2.16 | 0.2827
2.162 | 0.2822
2.164 | 0.2815
2.166 | 0.2806
2.168 | 0.2794
2.17 | 0.278
2.172 | 0.2764
2.174 | 0.2745
2.176 | 0.2723
2.178 | 0.2699
2.18 | 0.2671
2.182 | 0.264
2.184 | 0.2606
2.186 | 0.2568
2.188 | 0.2525
2.19 | 0.2477
2.192 | 0.2424
2.194 | 0.2368
2.196 | 0.2308
2.198 | 0.2247
2.2 | 0.2187
2.202 | 0.213
2.204 | 0.2078
2.206 | 0.2035
2.208 | 0.2001
2.21 | 0.1981
2.212 | 0.1974
2.214 | 0.1979
2.216 | 0.1996
2.218 | 0.2022
2.22 | 0.2053
2.222 | 0.2087
2.224 | 0.2121
2.226 | 0.2151
2.228 | 0.2178
2.23 | 0.2202
2.232 | 0.2223
2.234 | 0.2241
2.236 | 0.2258
2.238 | 0.2273
2.24 | 0.2287
2.242 | 0.2302
2.244 | 0.2316
2.246 | 0.233
2.248 | 0.2342
2.25 | 0.2354
2.252 | 0.2366
2.254 | 0.2375
2.256 | 0.2384
2.258 | 0.2391
2.26 | 0.2396
2.262 | 0.2398
2.264 | 0.2399
2.266 | 0.2398
2.268 | 0.2396
2.27 | 0.2391
2.272 | 0.2385
2.274 | 0.2378
2.276 | 0.2369
2.278 | 0.236
2.28 | 0.235
2.282 | 0.2339
2.284 | 0.2326
2.286 | 0.2312
2.288 | 0.2298
2.29 | 0.2284
2.292 | 0.2268
2.294 | 0.2253
2.296 | 0.2237
2.298 | 0.2221
2.3 | 0.2204
2.302 | 0.2187
2.304 | 0.217
2.306 | 0.2152
2.308 | 0.2134
2.31 | 0.2117
2.312 | 0.21
2.314 | 0.2081
2.316 | 0.2063
2.318 | 0.2046
2.32 | 0.2028
2.322 | 0.201
2.324 | 0.1993
2.326 | 0.1976
2.328 | 0.1957
2.33 | 0.1937
2.332 | 0.1919
2.334 | 0.1901
2.336 | 0.1882
2.338 | 0.1865
2.34 | 0.1849
2.342 | 0.1833
2.344 | 0.1816
2.346 | 0.18
2.348 | 0.1786
2.35 | 0.1772
2.352 | 0.1758
2.354 | 0.1744
2.356 | 0.1731
2.358 | 0.1719
2.36 | 0.1708
2.362 | 0.1696
2.364 | 0.1685
2.366 | 0.1674
2.368 | 0.1663
2.37 | 0.1652
2.372 | 0.1641
2.374 | 0.163
2.376 | 0.162
2.378 | 0.161
2.38 | 0.1598
2.382 | 0.1588
2.384 | 0.1578
2.386 | 0.1568
2.388 | 0.1557
2.39 | 0.1548
2.392 | 0.1538
2.394 | 0.1526
2.396 | 0.1515
2.398 | 0.1507
2.4 | 0.1498
2.402 | 0.1488
2.404 | 0.1478
2.406 | 0.1468
2.408 | 0.1458
2.41 | 0.1448
2.412 | 0.1437
2.414 | 0.1429
2.416 | 0.142
2.418 | 0.1409
2.42 | 0.1397
2.422 | 0.1388
2.424 | 0.1378
2.426 | 0.137
2.428 | 0.136
2.43 | 0.1348
2.432 | 0.1336
2.434 | 0.1323
2.436 | 0.1312
2.438 | 0.1302
2.44 | 0.1289
2.442 | 0.1277
2.444 | 0.1265
2.446 | 0.1254
2.448 | 0.1243
2.45 | 0.1232
2.452 | 0.1223
2.454 | 0.1211
2.456 | 0.1196
2.458 | 0.1184
2.46 | 0.118
2.462 | 0.1177
2.464 | 0.1166
2.466 | 0.1158
2.468 | 0.1149
2.47 | 0.1139
2.472 | 0.113
2.474 | 0.1122
2.476 | 0.1121
2.478 | 0.1112
2.48 | 0.1117
2.482 | 0.1117
2.484 | 0.1095
2.486 | 0.1079
2.488 | 0.1089
2.49 | 0.1102
2.492 | 0.1089
2.494 | 0.1071
2.496 | 0.105
2.498 | 0.1061
2.5 | 0.1081

## FT-NIR生データ
wave | 塊状_raw
1.299 | 0.4808
1.301 | 0.4817
1.302 | 0.4811
1.303 | 0.4764
1.305 | 0.4765
1.306 | 0.4768
1.308 | 0.4747
1.309 | 0.4751
1.31 | 0.4719
1.312 | 0.4669
1.313 | 0.4711
1.314 | 0.4693
1.316 | 0.4677
1.317 | 0.4669
1.319 | 0.4663
1.32 | 0.4623
1.321 | 0.4605
1.323 | 0.4574
1.324 | 0.4577
1.325 | 0.4551
1.327 | 0.4531
1.328 | 0.4528
1.33 | 0.4494
1.331 | 0.4496
1.333 | 0.446
1.334 | 0.4437
1.335 | 0.4439
1.337 | 0.4409
1.338 | 0.4377
1.34 | 0.4386
1.341 | 0.4336
1.343 | 0.4321
1.344 | 0.4305
1.345 | 0.4281
1.347 | 0.4264
1.348 | 0.427
1.35 | 0.4245
1.351 | 0.4228
1.353 | 0.4188
1.354 | 0.4206
1.356 | 0.4157
1.357 | 0.4164
1.359 | 0.4119
1.36 | 0.4087
1.362 | 0.4073
1.363 | 0.403
1.365 | 0.4036
1.366 | 0.3979
1.368 | 0.3988
1.369 | 0.3918
1.371 | 0.3914
1.372 | 0.3851
1.374 | 0.382
1.375 | 0.3741
1.377 | 0.3683
1.378 | 0.36
1.38 | 0.3534
1.381 | 0.3436
1.383 | 0.3361
1.384 | 0.3252
1.386 | 0.3166
1.387 | 0.3049
1.389 | 0.2931
1.39 | 0.2832
1.392 | 0.2705
1.394 | 0.2589
1.395 | 0.2497
1.397 | 0.238
1.398 | 0.2304
1.4 | 0.2216
1.401 | 0.2133
1.403 | 0.2083
1.405 | 0.2017
1.406 | 0.1973
1.408 | 0.1917
1.409 | 0.188
1.411 | 0.183
1.412 | 0.1814
1.414 | 0.1796
1.416 | 0.182
1.417 | 0.183
1.419 | 0.1864
1.42 | 0.1895
1.422 | 0.1938
1.424 | 0.1981
1.425 | 0.2031
1.427 | 0.2075
1.429 | 0.2119
1.43 | 0.2165
1.432 | 0.2203
1.434 | 0.2239
1.435 | 0.2282
1.437 | 0.2315
1.438 | 0.2361
1.44 | 0.2381
1.442 | 0.2414
1.443 | 0.2439
1.445 | 0.2452
1.447 | 0.2479
1.448 | 0.2488
1.45 | 0.2509
1.452 | 0.251
1.454 | 0.2517
1.455 | 0.251
1.457 | 0.2524
1.458 | 0.2504
1.46 | 0.2506
1.462 | 0.2508
1.464 | 0.2512
1.465 | 0.2528
1.467 | 0.2545
1.469 | 0.2573
1.471 | 0.2603
1.472 | 0.2632
1.474 | 0.2656
1.476 | 0.2698
1.478 | 0.2724
1.479 | 0.2761
1.481 | 0.2786
1.483 | 0.2821
1.484 | 0.2849
1.486 | 0.2866
1.488 | 0.2896
1.49 | 0.2934
1.492 | 0.2949
1.493 | 0.2979
1.495 | 0.3002
1.497 | 0.3026
1.499 | 0.3057
1.501 | 0.3078
1.502 | 0.3091
1.504 | 0.3118
1.506 | 0.3141
1.508 | 0.3161
1.51 | 0.3168
1.511 | 0.3202
1.513 | 0.3216
1.515 | 0.3238
1.517 | 0.3258
1.519 | 0.3278
1.521 | 0.3299
1.523 | 0.3325
1.524 | 0.3333
1.526 | 0.3356
1.528 | 0.3374
1.53 | 0.3397
1.532 | 0.3402
1.534 | 0.342
1.536 | 0.3443
1.538 | 0.3454
1.539 | 0.3465
1.541 | 0.3481
1.543 | 0.3495
1.545 | 0.3515
1.547 | 0.3527
1.549 | 0.3543
1.551 | 0.3551
1.553 | 0.356
1.555 | 0.3583
1.557 | 0.3605
1.559 | 0.3608
1.561 | 0.3611
1.563 | 0.3631
1.564 | 0.3638
1.566 | 0.3653
1.568 | 0.3664
1.57 | 0.3668
1.572 | 0.3685
1.574 | 0.37
1.576 | 0.3698
1.578 | 0.3718
1.58 | 0.372
1.582 | 0.3725
1.584 | 0.374
1.586 | 0.3753
1.588 | 0.3761
1.59 | 0.3762
1.592 | 0.3766
1.594 | 0.3779
1.596 | 0.379
1.598 | 0.379
1.601 | 0.38
1.603 | 0.3803
1.605 | 0.3809
1.607 | 0.3821
1.609 | 0.3818
1.611 | 0.3832
1.613 | 0.3836
1.615 | 0.3839
1.617 | 0.3839
1.619 | 0.3851
1.621 | 0.3849
1.623 | 0.3857
1.625 | 0.3858
1.628 | 0.3862
1.63 | 0.3866
1.632 | 0.3875
1.634 | 0.3883
1.636 | 0.3885
1.638 | 0.3877
1.64 | 0.3887
1.643 | 0.3883
1.645 | 0.3887
1.647 | 0.3891
1.649 | 0.3891
1.651 | 0.3892
1.653 | 0.389
1.656 | 0.3897
1.658 | 0.3901
1.66 | 0.3899
1.662 | 0.39
1.664 | 0.3898
1.667 | 0.3886
1.669 | 0.3891
1.671 | 0.3889
1.673 | 0.3896
1.676 | 0.3894
1.678 | 0.3878
1.68 | 0.387
1.682 | 0.3879
1.685 | 0.3872
1.687 | 0.3867
1.689 | 0.3852
1.691 | 0.3848
1.694 | 0.3847
1.696 | 0.3837
1.698 | 0.3831
1.701 | 0.3814
1.703 | 0.3823
1.705 | 0.3818
1.708 | 0.3771
1.71 | 0.3777
1.712 | 0.3767
1.715 | 0.3772
1.717 | 0.3719
1.719 | 0.3729
1.722 | 0.3737
1.724 | 0.3683
1.726 | 0.369
1.729 | 0.3679
1.731 | 0.3656
1.734 | 0.3641
1.736 | 0.3624
1.738 | 0.3609
1.741 | 0.3593
1.743 | 0.3574
1.746 | 0.3555
1.748 | 0.3535
1.751 | 0.3523
1.753 | 0.3494
1.756 | 0.3477
1.758 | 0.3462
1.761 | 0.3441
1.763 | 0.3421
1.766 | 0.3401
1.768 | 0.3378
1.771 | 0.3363
1.773 | 0.3343
1.776 | 0.3331
1.778 | 0.3307
1.781 | 0.3295
1.783 | 0.3281
1.786 | 0.3259
1.788 | 0.3256
1.791 | 0.3231
1.793 | 0.3225
1.796 | 0.3214
1.799 | 0.3207
1.801 | 0.3204
1.804 | 0.3194
1.806 | 0.3189
1.809 | 0.3191
1.812 | 0.3181
1.814 | 0.3183
1.817 | 0.3176
1.819 | 0.316
1.822 | 0.3159
1.825 | 0.3147
1.827 | 0.3139
1.83 | 0.3125
1.833 | 0.3111
1.835 | 0.3102
1.838 | 0.3071
1.841 | 0.3047
1.844 | 0.3025
1.846 | 0.2994
1.849 | 0.2968
1.852 | 0.2925
1.855 | 0.2884
1.857 | 0.2824
1.86 | 0.275
1.863 | 0.2675
1.866 | 0.2584
1.868 | 0.2465
1.871 | 0.2347
1.874 | 0.2204
1.877 | 0.2056
1.88 | 0.1895
1.883 | 0.1721
1.885 | 0.1549
1.888 | 0.1383
1.891 | 0.1207
1.894 | 0.1044
1.897 | 0.0923
1.9 | 0.082
1.903 | 0.0761
1.905 | 0.0733
1.908 | 0.0744
1.911 | 0.0761
1.914 | 0.0803
1.917 | 0.0843
1.92 | 0.0897
1.923 | 0.0939
1.926 | 0.0983
1.929 | 0.102
1.932 | 0.106
1.935 | 0.1083
1.938 | 0.1116
1.941 | 0.1131
1.944 | 0.1153
1.947 | 0.117
1.95 | 0.1179
1.953 | 0.1203
1.956 | 0.1216
1.959 | 0.1232
1.962 | 0.1246
1.965 | 0.1267
1.968 | 0.1281
1.972 | 0.1305
1.975 | 0.1327
1.978 | 0.1344
1.981 | 0.1368
1.984 | 0.1393
1.987 | 0.1421
1.99 | 0.1448
1.994 | 0.1482
1.997 | 0.151
2 | 0.154
2.003 | 0.157
2.006 | 0.1606
2.01 | 0.1636
2.013 | 0.1671
2.016 | 0.1697
2.019 | 0.1731
2.023 | 0.1759
2.026 | 0.1786
2.029 | 0.1818
2.033 | 0.1847
2.036 | 0.1868
2.039 | 0.1893
2.042 | 0.192
2.046 | 0.1938
2.049 | 0.1958
2.053 | 0.1972
2.056 | 0.1998
2.059 | 0.2013
2.063 | 0.2029
2.066 | 0.2039
2.07 | 0.205
2.073 | 0.206
2.076 | 0.2071
2.08 | 0.2081
2.083 | 0.2087
2.087 | 0.2093
2.09 | 0.2098
2.094 | 0.2112
2.097 | 0.2122
2.101 | 0.2126
2.104 | 0.2146
2.108 | 0.2154
2.111 | 0.217
2.115 | 0.2178
2.119 | 0.2191
2.122 | 0.2204
2.126 | 0.2216
2.129 | 0.222
2.133 | 0.2235
2.137 | 0.2234
2.14 | 0.2235
2.144 | 0.2243
2.148 | 0.2238
2.151 | 0.224
2.155 | 0.2238
2.159 | 0.2228
2.163 | 0.2219
2.166 | 0.2204
2.17 | 0.2178
2.174 | 0.2143
2.178 | 0.21
2.181 | 0.2056
2.185 | 0.2002
2.189 | 0.1919
2.193 | 0.1824
2.197 | 0.1719
2.201 | 0.1601
2.204 | 0.1503
2.208 | 0.1433
2.212 | 0.1424
2.216 | 0.1477
2.22 | 0.156
2.224 | 0.1619
2.228 | 0.1665
2.232 | 0.1686
2.236 | 0.1714
2.24 | 0.1742
2.244 | 0.1767
2.248 | 0.1793
2.252 | 0.1826
2.256 | 0.1853
2.26 | 0.1866
2.264 | 0.1879
2.269 | 0.1878
2.273 | 0.1873
2.277 | 0.1861
2.281 | 0.184
2.285 | 0.1811
2.289 | 0.1784
2.293 | 0.1754
2.298 | 0.1717
2.302 | 0.1692
2.306 | 0.1655
2.311 | 0.1638
2.315 | 0.1603
2.319 | 0.1586
2.323 | 0.1553
2.328 | 0.1516
2.332 | 0.1479
2.336 | 0.1447
2.341 | 0.1403
2.345 | 0.137
2.35 | 0.1346
2.354 | 0.1321
2.358 | 0.1296
2.363 | 0.1268
2.367 | 0.124
2.372 | 0.1223
2.376 | 0.12
2.381 | 0.1181
2.385 | 0.1166
2.39 | 0.1121
2.395 | 0.1107
2.399 | 0.1082
2.404 | 0.1065
2.408 | 0.1057
2.413 | 0.1042
2.418 | 0.1007
2.422 | 0.0984
2.427 | 0.0993
2.432 | 0.0945
2.437 | 0.094
2.441 | 0.094
2.446 | 0.0905
2.451 | 0.0894
2.456 | 0.0884
2.461 | 0.085
2.465 | 0.084
2.47 | 0.0862
2.475 | 0.0828
2.48 | 0.0837
2.485 | 0.0856
2.49 | 0.0822
2.495 | 0.0794
2.5 | 0.0807