## 30538
鉱物名 |  | パイロフィライト(Pyrophyllite)
組成式 |  | Al2Si4O10(OH)2
結晶系 |  | 単斜晶系
類 |  | フィロ珪酸塩鉱物
族または系列等 |  | パイロフィライト-タクルグループ
測定標本 | 出所 | 産業総合研究所地質標本館
| 標本番号 | 30538
| 産地 | 大韓民国全羅南道霊岩郡大雲鉱山
写真
| 備考 | 写真：スケールは一目盛り2mm。カラーチャートは長さ4cm。 XRD分析結果：少量の白雲母またはイライト混入あり。
測定時の標本状態 | Field Spec Pro | 粉砕
| FT-NIR | 粉砕
分析項目 |  | XRD, XRF
USGS標本番号 |  | pys1a.18788, pys1a.18885, su1421.18941

## 反射スペクトル(粉砕)
Field Spec Pro |  | FT-NIR
波長 | 反射率 | 波長 | 反射率
0.4 | 0.6303 | 1.3 | 0.7146
0.402 | 0.635 | 1.302 | 0.7132
0.404 | 0.6357 | 1.304 | 0.7138
0.406 | 0.641 | 1.306 | 0.7151
0.408 | 0.6448 | 1.308 | 0.7127
0.41 | 0.6467 | 1.31 | 0.7151
0.412 | 0.6517 | 1.312 | 0.7104
0.414 | 0.6559 | 1.314 | 0.7089
0.416 | 0.6581 | 1.316 | 0.7051
0.418 | 0.664 | 1.318 | 0.7089
0.42 | 0.6656 | 1.32 | 0.7066
0.422 | 0.6698 | 1.322 | 0.7012
0.424 | 0.6727 | 1.324 | 0.7039
0.426 | 0.6765 | 1.326 | 0.7031
0.428 | 0.6794 | 1.328 | 0.6992
0.43 | 0.6831 | 1.33 | 0.6972
0.432 | 0.6862 | 1.332 | 0.6966
0.434 | 0.6902 | 1.334 | 0.6974
0.436 | 0.6929 | 1.336 | 0.6921
0.438 | 0.6962 | 1.338 | 0.6916
0.44 | 0.6997 | 1.34 | 0.7
0.442 | 0.7027 | 1.342 | 0.7057
0.444 | 0.7061 | 1.344 | 0.7041
0.446 | 0.71 | 1.346 | 0.7016
0.448 | 0.7134 | 1.348 | 0.7014
0.45 | 0.7171 | 1.35 | 0.7051
0.452 | 0.7204 | 1.352 | 0.7018
0.454 | 0.7234 | 1.354 | 0.7008
0.456 | 0.7263 | 1.356 | 0.7033
0.458 | 0.7294 | 1.358 | 0.6949
0.46 | 0.7326 | 1.36 | 0.686
0.462 | 0.7361 | 1.362 | 0.6792
0.464 | 0.7383 | 1.364 | 0.6829
0.466 | 0.7413 | 1.366 | 0.6889
0.468 | 0.7442 | 1.368 | 0.6893
0.47 | 0.7461 | 1.37 | 0.6888
0.472 | 0.748 | 1.372 | 0.6899
0.474 | 0.751 | 1.374 | 0.6832
0.476 | 0.7525 | 1.376 | 0.6808
0.478 | 0.7546 | 1.378 | 0.6775
0.48 | 0.7568 | 1.38 | 0.6721
0.482 | 0.7582 | 1.382 | 0.6622
0.484 | 0.7602 | 1.384 | 0.6424
0.486 | 0.7613 | 1.386 | 0.6212
0.488 | 0.7635 | 1.388 | 0.5828
0.49 | 0.7646 | 1.39 | 0.5198
0.492 | 0.766 | 1.392 | 0.3998
0.494 | 0.7673 | 1.394 | 0.3725
0.496 | 0.768 | 1.396 | 0.4563
0.498 | 0.7698 | 1.398 | 0.5112
0.5 | 0.7711 | 1.4 | 0.5312
0.502 | 0.7723 | 1.402 | 0.5388
0.504 | 0.773 | 1.404 | 0.5431
0.506 | 0.7745 | 1.406 | 0.5483
0.508 | 0.7754 | 1.408 | 0.5454
0.51 | 0.7767 | 1.41 | 0.5446
0.512 | 0.778 | 1.412 | 0.5492
0.514 | 0.779 | 1.414 | 0.5606
0.516 | 0.7801 | 1.416 | 0.5782
0.518 | 0.781 | 1.418 | 0.5988
0.52 | 0.782 | 1.42 | 0.6184
0.522 | 0.7833 | 1.422 | 0.6346
0.524 | 0.7843 | 1.424 | 0.6434
0.526 | 0.7857 | 1.426 | 0.6497
0.528 | 0.7866 | 1.428 | 0.654
0.53 | 0.7878 | 1.43 | 0.6581
0.532 | 0.7891 | 1.432 | 0.6636
0.534 | 0.7902 | 1.434 | 0.6681
0.536 | 0.7914 | 1.436 | 0.6724
0.538 | 0.7926 | 1.438 | 0.6759
0.54 | 0.7939 | 1.44 | 0.679
0.542 | 0.7951 | 1.442 | 0.6808
0.544 | 0.7964 | 1.444 | 0.6826
0.546 | 0.7976 | 1.446 | 0.684
0.548 | 0.7986 | 1.448 | 0.6846
0.55 | 0.7997 | 1.45 | 0.6854
0.552 | 0.8007 | 1.452 | 0.6854
0.554 | 0.802 | 1.454 | 0.6857
0.556 | 0.8029 | 1.456 | 0.6859
0.558 | 0.8041 | 1.458 | 0.6866
0.56 | 0.8052 | 1.46 | 0.6877
0.562 | 0.8063 | 1.462 | 0.6891
0.564 | 0.8073 | 1.464 | 0.6906
0.566 | 0.8082 | 1.466 | 0.6911
0.568 | 0.8093 | 1.468 | 0.6915
0.57 | 0.8103 | 1.47 | 0.6918
0.572 | 0.8113 | 1.472 | 0.6927
0.574 | 0.8124 | 1.474 | 0.6935
0.576 | 0.8133 | 1.476 | 0.6943
0.578 | 0.8141 | 1.478 | 0.6951
0.58 | 0.8146 | 1.48 | 0.696
0.582 | 0.8153 | 1.482 | 0.6971
0.584 | 0.8162 | 1.484 | 0.6983
0.586 | 0.8172 | 1.486 | 0.6987
0.588 | 0.818 | 1.488 | 0.6987
0.59 | 0.8185 | 1.49 | 0.6985
0.592 | 0.8189 | 1.492 | 0.6984
0.594 | 0.819 | 1.494 | 0.699
0.596 | 0.8195 | 1.496 | 0.6993
0.598 | 0.8195 | 1.498 | 0.6995
0.6 | 0.8198 | 1.5 | 0.6996
0.602 | 0.8199 | 1.502 | 0.6998
0.604 | 0.8201 | 1.504 | 0.7002
0.606 | 0.8207 | 1.506 | 0.7003
0.608 | 0.8209 | 1.508 | 0.7
0.61 | 0.8208 | 1.51 | 0.7001
0.612 | 0.8211 | 1.512 | 0.7002
0.614 | 0.8212 | 1.514 | 0.7007
0.616 | 0.8212 | 1.516 | 0.7011
0.618 | 0.8211 | 1.518 | 0.7015
0.62 | 0.8212 | 1.52 | 0.7015
0.622 | 0.8211 | 1.522 | 0.7013
0.624 | 0.8211 | 1.524 | 0.701
0.626 | 0.8209 | 1.526 | 0.7009
0.628 | 0.8208 | 1.528 | 0.701
0.63 | 0.8208 | 1.53 | 0.7014
0.632 | 0.8207 | 1.532 | 0.7016
0.634 | 0.8207 | 1.534 | 0.7017
0.636 | 0.8205 | 1.536 | 0.7013
0.638 | 0.8205 | 1.538 | 0.7012
0.64 | 0.8206 | 1.54 | 0.7013
0.642 | 0.8205 | 1.542 | 0.7014
0.644 | 0.8203 | 1.544 | 0.7014
0.646 | 0.8204 | 1.546 | 0.7012
0.648 | 0.8203 | 1.548 | 0.7008
0.65 | 0.8203 | 1.55 | 0.7003
0.652 | 0.8202 | 1.552 | 0.6997
0.654 | 0.8201 | 1.554 | 0.6995
0.656 | 0.8201 | 1.556 | 0.6994
0.658 | 0.82 | 1.558 | 0.6994
0.66 | 0.8201 | 1.56 | 0.6991
0.662 | 0.8199 | 1.562 | 0.6988
0.664 | 0.8198 | 1.564 | 0.6983
0.666 | 0.8198 | 1.566 | 0.6979
0.668 | 0.8198 | 1.568 | 0.6975
0.67 | 0.8197 | 1.57 | 0.6972
0.672 | 0.8197 | 1.572 | 0.6971
0.674 | 0.8197 | 1.574 | 0.697
0.676 | 0.8196 | 1.576 | 0.697
0.678 | 0.8196 | 1.578 | 0.6972
0.68 | 0.8197 | 1.58 | 0.697
0.682 | 0.8196 | 1.582 | 0.6968
0.684 | 0.8196 | 1.584 | 0.6962
0.686 | 0.8196 | 1.586 | 0.6959
0.688 | 0.8197 | 1.588 | 0.6956
0.69 | 0.8197 | 1.59 | 0.6954
0.692 | 0.8199 | 1.592 | 0.6951
0.694 | 0.8199 | 1.594 | 0.6948
0.696 | 0.8199 | 1.596 | 0.6945
0.698 | 0.82 | 1.598 | 0.6939
0.7 | 0.8201 | 1.6 | 0.6931
0.702 | 0.8201 | 1.602 | 0.6924
0.704 | 0.8203 | 1.604 | 0.6921
0.706 | 0.8203 | 1.606 | 0.6919
0.708 | 0.8203 | 1.608 | 0.6919
0.71 | 0.8205 | 1.61 | 0.6919
0.712 | 0.8205 | 1.612 | 0.6917
0.714 | 0.8206 | 1.614 | 0.6914
0.716 | 0.8208 | 1.616 | 0.691
0.718 | 0.8209 | 1.618 | 0.6905
0.72 | 0.8209 | 1.62 | 0.69
0.722 | 0.8209 | 1.622 | 0.6895
0.724 | 0.8209 | 1.624 | 0.689
0.726 | 0.8207 | 1.626 | 0.6886
0.728 | 0.8202 | 1.628 | 0.6885
0.73 | 0.819 | 1.63 | 0.6883
0.732 | 0.8186 | 1.632 | 0.6879
0.734 | 0.8197 | 1.634 | 0.6877
0.736 | 0.8206 | 1.636 | 0.6873
0.738 | 0.8208 | 1.638 | 0.6867
0.74 | 0.8212 | 1.64 | 0.6862
0.742 | 0.8215 | 1.642 | 0.6858
0.744 | 0.8218 | 1.644 | 0.6853
0.746 | 0.8222 | 1.646 | 0.6848
0.748 | 0.8226 | 1.648 | 0.6845
0.75 | 0.8229 | 1.65 | 0.684
0.752 | 0.8231 | 1.652 | 0.6836
0.754 | 0.8235 | 1.654 | 0.6831
0.756 | 0.8237 | 1.656 | 0.6825
0.758 | 0.8238 | 1.658 | 0.6817
0.76 | 0.8242 | 1.66 | 0.6812
0.762 | 0.8244 | 1.662 | 0.6806
0.764 | 0.8246 | 1.664 | 0.6801
0.766 | 0.8247 | 1.666 | 0.6796
0.768 | 0.8249 | 1.668 | 0.6793
0.77 | 0.8253 | 1.67 | 0.6788
0.772 | 0.8254 | 1.672 | 0.6782
0.774 | 0.8256 | 1.674 | 0.6774
0.776 | 0.8257 | 1.676 | 0.6767
0.778 | 0.8259 | 1.678 | 0.6761
0.78 | 0.8261 | 1.68 | 0.6753
0.782 | 0.8263 | 1.682 | 0.6746
0.784 | 0.8265 | 1.684 | 0.6742
0.786 | 0.8266 | 1.686 | 0.6739
0.788 | 0.8267 | 1.688 | 0.6735
0.79 | 0.827 | 1.69 | 0.6731
0.792 | 0.8271 | 1.692 | 0.6724
0.794 | 0.8273 | 1.694 | 0.6716
0.796 | 0.8275 | 1.696 | 0.6707
0.798 | 0.8278 | 1.698 | 0.6697
0.8 | 0.8281 | 1.7 | 0.6689
0.802 | 0.8283 | 1.702 | 0.6682
0.804 | 0.8287 | 1.704 | 0.6676
0.806 | 0.8291 | 1.706 | 0.667
0.808 | 0.8292 | 1.708 | 0.6664
0.81 | 0.8295 | 1.71 | 0.666
0.812 | 0.8298 | 1.712 | 0.6656
0.814 | 0.83 | 1.714 | 0.6649
0.816 | 0.8303 | 1.716 | 0.6641
0.818 | 0.8305 | 1.718 | 0.6633
0.82 | 0.8307 | 1.72 | 0.6625
0.822 | 0.831 | 1.722 | 0.6617
0.824 | 0.8312 | 1.724 | 0.661
0.826 | 0.8314 | 1.726 | 0.6604
0.828 | 0.8317 | 1.728 | 0.6596
0.83 | 0.8318 | 1.73 | 0.659
0.832 | 0.832 | 1.732 | 0.6584
0.834 | 0.8323 | 1.734 | 0.6576
0.836 | 0.8324 | 1.736 | 0.6569
0.838 | 0.8326 | 1.738 | 0.6561
0.84 | 0.8329 | 1.74 | 0.6551
0.842 | 0.8331 | 1.742 | 0.6542
0.844 | 0.8331 | 1.744 | 0.6536
0.846 | 0.8334 | 1.746 | 0.653
0.848 | 0.8337 | 1.748 | 0.6523
0.85 | 0.8337 | 1.75 | 0.6517
0.852 | 0.834 | 1.752 | 0.651
0.854 | 0.8342 | 1.754 | 0.6504
0.856 | 0.8342 | 1.756 | 0.6497
0.858 | 0.8345 | 1.758 | 0.6491
0.86 | 0.8346 | 1.76 | 0.6484
0.862 | 0.8349 | 1.762 | 0.6478
0.864 | 0.8351 | 1.764 | 0.6472
0.866 | 0.8352 | 1.766 | 0.6467
0.868 | 0.8355 | 1.768 | 0.6462
0.87 | 0.8357 | 1.77 | 0.6457
0.872 | 0.8358 | 1.772 | 0.6452
0.874 | 0.836 | 1.774 | 0.6447
0.876 | 0.8363 | 1.776 | 0.6442
0.878 | 0.8367 | 1.778 | 0.6436
0.88 | 0.837 | 1.78 | 0.6432
0.882 | 0.8372 | 1.782 | 0.6428
0.884 | 0.8375 | 1.784 | 0.6424
0.886 | 0.8379 | 1.786 | 0.6421
0.888 | 0.8381 | 1.788 | 0.6419
0.89 | 0.8384 | 1.79 | 0.6414
0.892 | 0.8385 | 1.792 | 0.6409
0.894 | 0.8388 | 1.794 | 0.6403
0.896 | 0.839 | 1.796 | 0.6396
0.898 | 0.8393 | 1.798 | 0.6388
0.9 | 0.8394 | 1.8 | 0.638
0.902 | 0.8397 | 1.802 | 0.6373
0.904 | 0.8397 | 1.804 | 0.6367
0.906 | 0.8398 | 1.806 | 0.6365
0.908 | 0.8401 | 1.808 | 0.6364
0.91 | 0.8402 | 1.81 | 0.6362
0.912 | 0.8402 | 1.812 | 0.636
0.914 | 0.8401 | 1.814 | 0.6359
0.916 | 0.84 | 1.816 | 0.6356
0.918 | 0.84 | 1.818 | 0.6353
0.92 | 0.8397 | 1.82 | 0.635
0.922 | 0.8397 | 1.822 | 0.6344
0.924 | 0.84 | 1.824 | 0.634
0.926 | 0.8408 | 1.826 | 0.6335
0.928 | 0.8416 | 1.828 | 0.633
0.93 | 0.8421 | 1.83 | 0.6327
0.932 | 0.8422 | 1.832 | 0.6326
0.934 | 0.8421 | 1.834 | 0.6327
0.936 | 0.8416 | 1.836 | 0.633
0.938 | 0.841 | 1.838 | 0.6332
0.94 | 0.8406 | 1.84 | 0.6336
0.942 | 0.8396 | 1.842 | 0.6339
0.944 | 0.8363 | 1.844 | 0.634
0.946 | 0.8276 | 1.846 | 0.6341
0.948 | 0.8134 | 1.848 | 0.6342
0.95 | 0.7986 | 1.85 | 0.6342
0.952 | 0.7914 | 1.852 | 0.6341
0.954 | 0.7994 | 1.854 | 0.634
0.956 | 0.8137 | 1.856 | 0.6341
0.958 | 0.8218 | 1.858 | 0.6342
0.96 | 0.8249 | 1.86 | 0.6342
0.962 | 0.8271 | 1.862 | 0.6339
0.964 | 0.8294 | 1.864 | 0.6334
0.966 | 0.8327 | 1.866 | 0.6327
0.968 | 0.8371 | 1.868 | 0.6315
0.97 | 0.8411 | 1.87 | 0.6303
0.972 | 0.8431 | 1.872 | 0.629
0.974 | 0.8458 | 1.874 | 0.6274
0.976 | 0.8482 | 1.876 | 0.6255
0.978 | 0.8502 | 1.878 | 0.6236
0.98 | 0.8517 | 1.88 | 0.6216
0.982 | 0.8527 | 1.882 | 0.6195
0.984 | 0.8537 | 1.884 | 0.617
0.986 | 0.8543 | 1.886 | 0.6142
0.988 | 0.8551 | 1.888 | 0.6111
0.99 | 0.8558 | 1.89 | 0.607
0.992 | 0.8562 | 1.892 | 0.6025
0.994 | 0.8566 | 1.894 | 0.5976
0.996 | 0.8571 | 1.896 | 0.5923
0.998 | 0.8575 | 1.898 | 0.587
1 | 0.8577 | 1.9 | 0.5818
1.002 | 0.8581 | 1.902 | 0.5777
1.004 | 0.8583 | 1.904 | 0.5746
1.006 | 0.8586 | 1.906 | 0.5725
1.008 | 0.8589 | 1.908 | 0.5715
1.01 | 0.8593 | 1.91 | 0.5717
1.012 | 0.8596 | 1.912 | 0.5724
1.014 | 0.8599 | 1.914 | 0.5738
1.016 | 0.86 | 1.916 | 0.5753
1.018 | 0.8601 | 1.918 | 0.577
1.02 | 0.8604 | 1.92 | 0.5787
1.022 | 0.8607 | 1.922 | 0.5805
1.024 | 0.8609 | 1.924 | 0.5822
1.026 | 0.861 | 1.926 | 0.5838
1.028 | 0.8611 | 1.928 | 0.5852
1.03 | 0.8614 | 1.93 | 0.5866
1.032 | 0.8617 | 1.932 | 0.5879
1.034 | 0.8621 | 1.934 | 0.589
1.036 | 0.8623 | 1.936 | 0.5898
1.038 | 0.8623 | 1.938 | 0.5904
1.04 | 0.8626 | 1.94 | 0.5907
1.042 | 0.863 | 1.942 | 0.591
1.044 | 0.8632 | 1.944 | 0.5911
1.046 | 0.8633 | 1.946 | 0.5912
1.048 | 0.8635 | 1.948 | 0.5913
1.05 | 0.8636 | 1.95 | 0.5915
1.052 | 0.8638 | 1.952 | 0.5917
1.054 | 0.864 | 1.954 | 0.592
1.056 | 0.8643 | 1.956 | 0.5924
1.058 | 0.8645 | 1.958 | 0.5927
1.06 | 0.8648 | 1.96 | 0.593
1.062 | 0.8649 | 1.962 | 0.5933
1.064 | 0.865 | 1.964 | 0.5936
1.066 | 0.8651 | 1.966 | 0.5939
1.068 | 0.8651 | 1.968 | 0.5942
1.07 | 0.8651 | 1.97 | 0.5945
1.072 | 0.8652 | 1.972 | 0.5947
1.074 | 0.8652 | 1.974 | 0.5948
1.076 | 0.8652 | 1.976 | 0.595
1.078 | 0.8652 | 1.978 | 0.5952
1.08 | 0.8651 | 1.98 | 0.5953
1.082 | 0.8651 | 1.982 | 0.5955
1.084 | 0.8651 | 1.984 | 0.5956
1.086 | 0.8651 | 1.986 | 0.5957
1.088 | 0.8649 | 1.988 | 0.5958
1.09 | 0.8648 | 1.99 | 0.596
1.092 | 0.8647 | 1.992 | 0.5962
1.094 | 0.8645 | 1.994 | 0.5965
1.096 | 0.8645 | 1.996 | 0.5968
1.098 | 0.8644 | 1.998 | 0.5971
1.1 | 0.8642 | 2 | 0.5973
1.102 | 0.864 | 2.002 | 0.5974
1.104 | 0.8639 | 2.004 | 0.5975
1.106 | 0.864 | 2.006 | 0.5975
1.108 | 0.864 | 2.008 | 0.5975
1.11 | 0.8641 | 2.01 | 0.5975
1.112 | 0.8641 | 2.012 | 0.5975
1.114 | 0.8642 | 2.014 | 0.5975
1.116 | 0.8644 | 2.016 | 0.5975
1.118 | 0.8646 | 2.018 | 0.5976
1.12 | 0.8647 | 2.02 | 0.5976
1.122 | 0.8649 | 2.022 | 0.5976
1.124 | 0.865 | 2.024 | 0.5976
1.126 | 0.8652 | 2.026 | 0.5976
1.128 | 0.8654 | 2.028 | 0.5977
1.13 | 0.8654 | 2.03 | 0.5979
1.132 | 0.8654 | 2.032 | 0.598
1.134 | 0.8655 | 2.034 | 0.5982
1.136 | 0.8654 | 2.036 | 0.5984
1.138 | 0.8653 | 2.038 | 0.5986
1.14 | 0.8652 | 2.04 | 0.5987
1.142 | 0.865 | 2.042 | 0.5987
1.144 | 0.8648 | 2.044 | 0.5984
1.146 | 0.8645 | 2.046 | 0.5979
1.148 | 0.8642 | 2.048 | 0.5968
1.15 | 0.864 | 2.05 | 0.5953
1.152 | 0.8637 | 2.052 | 0.5936
1.154 | 0.8635 | 2.054 | 0.5915
1.156 | 0.8634 | 2.056 | 0.5892
1.158 | 0.8634 | 2.058 | 0.587
1.16 | 0.8635 | 2.06 | 0.585
1.162 | 0.8635 | 2.062 | 0.5833
1.164 | 0.8636 | 2.064 | 0.5819
1.166 | 0.8636 | 2.066 | 0.5807
1.168 | 0.8637 | 2.068 | 0.5799
1.17 | 0.8637 | 2.07 | 0.5791
1.172 | 0.8637 | 2.072 | 0.5786
1.174 | 0.8636 | 2.074 | 0.5779
1.176 | 0.8635 | 2.076 | 0.5773
1.178 | 0.8635 | 2.078 | 0.5766
1.18 | 0.8634 | 2.08 | 0.576
1.182 | 0.8634 | 2.082 | 0.576
1.184 | 0.8634 | 2.084 | 0.5764
1.186 | 0.8635 | 2.086 | 0.5775
1.188 | 0.8635 | 2.088 | 0.579
1.19 | 0.8636 | 2.09 | 0.5808
1.192 | 0.8638 | 2.092 | 0.5829
1.194 | 0.8639 | 2.094 | 0.5847
1.196 | 0.8638 | 2.096 | 0.5836
1.198 | 0.8636 | 2.098 | 0.5827
1.2 | 0.8634 | 2.1 | 0.5823
1.202 | 0.8631 | 2.102 | 0.582
1.204 | 0.8629 | 2.104 | 0.5818
1.206 | 0.8627 | 2.106 | 0.5808
1.208 | 0.8625 | 2.108 | 0.5796
1.21 | 0.8623 | 2.11 | 0.5781
1.212 | 0.8621 | 2.112 | 0.5765
1.214 | 0.862 | 2.114 | 0.5744
1.216 | 0.8617 | 2.116 | 0.5725
1.218 | 0.8612 | 2.118 | 0.5708
1.22 | 0.8603 | 2.12 | 0.5688
1.222 | 0.8588 | 2.122 | 0.5667
1.224 | 0.8565 | 2.124 | 0.564
1.226 | 0.8535 | 2.126 | 0.5613
1.228 | 0.8506 | 2.128 | 0.5582
1.23 | 0.848 | 2.13 | 0.5555
1.232 | 0.8463 | 2.132 | 0.5536
1.234 | 0.8461 | 2.134 | 0.5514
1.236 | 0.8471 | 2.136 | 0.549
1.238 | 0.8491 | 2.138 | 0.5468
1.24 | 0.8515 | 2.14 | 0.5445
1.242 | 0.8537 | 2.142 | 0.5391
1.244 | 0.8555 | 2.144 | 0.5329
1.246 | 0.8568 | 2.146 | 0.5238
1.248 | 0.8577 | 2.148 | 0.5138
1.25 | 0.8586 | 2.15 | 0.4995
1.252 | 0.8595 | 2.152 | 0.4841
1.254 | 0.8604 | 2.154 | 0.4664
1.256 | 0.8613 | 2.156 | 0.4459
1.258 | 0.862 | 2.158 | 0.4217
1.26 | 0.8625 | 2.16 | 0.3922
1.262 | 0.8627 | 2.162 | 0.359
1.264 | 0.8626 | 2.164 | 0.337
1.266 | 0.8623 | 2.166 | 0.32
1.268 | 0.8619 | 2.168 | 0.3257
1.27 | 0.8615 | 2.17 | 0.3354
1.272 | 0.861 | 2.172 | 0.3572
1.274 | 0.8604 | 2.174 | 0.3794
1.276 | 0.8598 | 2.176 | 0.3953
1.278 | 0.859 | 2.178 | 0.4093
1.28 | 0.8581 | 2.18 | 0.416
1.282 | 0.8569 | 2.182 | 0.4205
1.284 | 0.8557 | 2.184 | 0.42
1.286 | 0.8544 | 2.186 | 0.419
1.288 | 0.8531 | 2.188 | 0.4174
1.29 | 0.8517 | 2.19 | 0.4163
1.292 | 0.8504 | 2.192 | 0.4158
1.294 | 0.8491 | 2.194 | 0.4172
1.296 | 0.848 | 2.196 | 0.42
1.298 | 0.8468 | 2.198 | 0.4249
1.3 | 0.8455 | 2.2 | 0.4313
1.302 | 0.8441 | 2.202 | 0.4394
1.304 | 0.8425 | 2.204 | 0.4484
1.306 | 0.8407 | 2.206 | 0.4585
1.308 | 0.8387 | 2.208 | 0.469
1.31 | 0.8365 | 2.21 | 0.4793
1.312 | 0.834 | 2.212 | 0.4897
1.314 | 0.8314 | 2.214 | 0.4958
1.316 | 0.8287 | 2.216 | 0.5013
1.318 | 0.826 | 2.218 | 0.505
1.32 | 0.823 | 2.22 | 0.5085
1.322 | 0.82 | 2.222 | 0.5128
1.324 | 0.8169 | 2.224 | 0.5173
1.326 | 0.8136 | 2.226 | 0.5211
1.328 | 0.8104 | 2.228 | 0.5249
1.33 | 0.8077 | 2.23 | 0.527
1.332 | 0.8057 | 2.232 | 0.5289
1.334 | 0.8049 | 2.234 | 0.5299
1.336 | 0.8053 | 2.236 | 0.5308
1.338 | 0.8067 | 2.238 | 0.5303
1.34 | 0.8087 | 2.24 | 0.5297
1.342 | 0.8108 | 2.242 | 0.5289
1.344 | 0.8124 | 2.244 | 0.5282
1.346 | 0.8133 | 2.246 | 0.5273
1.348 | 0.8132 | 2.248 | 0.5264
1.35 | 0.812 | 2.25 | 0.5254
1.352 | 0.8096 | 2.252 | 0.5244
1.354 | 0.8058 | 2.254 | 0.5233
1.356 | 0.8015 | 2.256 | 0.5222
1.358 | 0.7969 | 2.258 | 0.5208
1.36 | 0.7926 | 2.26 | 0.5193
1.362 | 0.789 | 2.262 | 0.5175
1.364 | 0.7866 | 2.264 | 0.5157
1.366 | 0.7852 | 2.266 | 0.5133
1.368 | 0.7842 | 2.268 | 0.5108
1.37 | 0.7828 | 2.27 | 0.5078
1.372 | 0.7804 | 2.272 | 0.5046
1.374 | 0.7764 | 2.274 | 0.5009
1.376 | 0.7698 | 2.276 | 0.4969
1.378 | 0.7597 | 2.278 | 0.4926
1.38 | 0.7445 | 2.28 | 0.4882
1.382 | 0.7226 | 2.282 | 0.4838
1.384 | 0.6925 | 2.284 | 0.4794
1.386 | 0.6554 | 2.286 | 0.4753
1.388 | 0.6161 | 2.288 | 0.4717
1.39 | 0.578 | 2.29 | 0.4682
1.392 | 0.547 | 2.292 | 0.4651
1.394 | 0.5287 | 2.294 | 0.462
1.396 | 0.524 | 2.296 | 0.4587
1.398 | 0.5309 | 2.298 | 0.4553
1.4 | 0.5437 | 2.3 | 0.4513
1.402 | 0.558 | 2.302 | 0.4472
1.404 | 0.5707 | 2.304 | 0.4419
1.406 | 0.5804 | 2.306 | 0.4366
1.408 | 0.5883 | 2.308 | 0.4308
1.41 | 0.5966 | 2.31 | 0.4249
1.412 | 0.607 | 2.312 | 0.4193
1.414 | 0.6204 | 2.314 | 0.4139
1.416 | 0.6364 | 2.316 | 0.4098
1.418 | 0.6545 | 2.318 | 0.4065
1.42 | 0.673 | 2.32 | 0.4046
1.422 | 0.6905 | 2.322 | 0.4044
1.424 | 0.706 | 2.324 | 0.4049
1.426 | 0.7192 | 2.326 | 0.4069
1.428 | 0.7301 | 2.328 | 0.409
1.43 | 0.739 | 2.33 | 0.4113
1.432 | 0.7464 | 2.332 | 0.4136
1.434 | 0.7528 | 2.334 | 0.4146
1.436 | 0.7585 | 2.336 | 0.4156
1.438 | 0.7635 | 2.338 | 0.4151
1.44 | 0.768 | 2.34 | 0.4142
1.442 | 0.7719 | 2.342 | 0.4129
1.444 | 0.7752 | 2.344 | 0.4112
1.446 | 0.7779 | 2.346 | 0.4098
1.448 | 0.7801 | 2.348 | 0.4089
1.45 | 0.7817 | 2.35 | 0.4082
1.452 | 0.783 | 2.352 | 0.4088
1.454 | 0.7839 | 2.354 | 0.4094
1.456 | 0.7846 | 2.356 | 0.4112
1.458 | 0.7855 | 2.358 | 0.413
1.46 | 0.7864 | 2.36 | 0.4151
1.462 | 0.7875 | 2.362 | 0.4173
1.464 | 0.7889 | 2.364 | 0.4192
1.466 | 0.7904 | 2.366 | 0.4207
1.468 | 0.7921 | 2.368 | 0.4219
1.47 | 0.7939 | 2.37 | 0.422
1.472 | 0.7957 | 2.372 | 0.4221
1.474 | 0.7974 | 2.374 | 0.4202
1.476 | 0.7992 | 2.376 | 0.4183
1.478 | 0.8009 | 2.378 | 0.4154
1.48 | 0.8025 | 2.38 | 0.4121
1.482 | 0.8041 | 2.382 | 0.4089
1.484 | 0.8056 | 2.384 | 0.4058
1.486 | 0.807 | 2.386 | 0.4029
1.488 | 0.8084 | 2.388 | 0.4006
1.49 | 0.8097 | 2.39 | 0.3984
1.492 | 0.811 | 2.392 | 0.3972
1.494 | 0.8123 | 2.394 | 0.3959
1.496 | 0.8136 | 2.396 | 0.395
1.498 | 0.8148 | 2.398 | 0.3942
1.5 | 0.816 | 2.4 | 0.3933
1.502 | 0.817 | 2.402 | 0.3926
1.504 | 0.818 | 2.404 | 0.3917
1.506 | 0.8189 | 2.406 | 0.3905
1.508 | 0.8198 | 2.408 | 0.3893
1.51 | 0.8207 | 2.41 | 0.3875
1.512 | 0.8214 | 2.412 | 0.3855
1.514 | 0.8222 | 2.414 | 0.3832
1.516 | 0.8229 | 2.416 | 0.3804
1.518 | 0.8235 | 2.418 | 0.3775
1.52 | 0.8241 | 2.42 | 0.3747
1.522 | 0.8246 | 2.422 | 0.3719
1.524 | 0.8251 | 2.424 | 0.3695
1.526 | 0.8256 | 2.426 | 0.3671
1.528 | 0.8261 | 2.428 | 0.3651
1.53 | 0.8264 | 2.43 | 0.3635
1.532 | 0.8268 | 2.432 | 0.3621
1.534 | 0.827 | 2.434 | 0.3617
1.536 | 0.8273 | 2.436 | 0.3614
1.538 | 0.8274 | 2.438 | 0.3616
1.54 | 0.8274 | 2.44 | 0.362
1.542 | 0.8275 | 2.442 | 0.3626
1.544 | 0.8274 | 2.444 | 0.3633
1.546 | 0.8274 | 2.446 | 0.364
1.548 | 0.8273 | 2.448 | 0.3648
1.55 | 0.8273 | 2.45 | 0.3655
1.552 | 0.8274 | 2.452 | 0.3662
1.554 | 0.8274 | 2.454 | 0.3668
1.556 | 0.8276 | 2.456 | 0.3675
1.558 | 0.8278 | 2.458 | 0.368
1.56 | 0.828 | 2.46 | 0.3686
1.562 | 0.8281 | 2.462 | 0.3689
1.564 | 0.8282 | 2.464 | 0.3692
1.566 | 0.8283 | 2.466 | 0.3691
1.568 | 0.8283 | 2.468 | 0.3683
1.57 | 0.8282 | 2.47 | 0.3675
1.572 | 0.8282 | 2.472 | 0.3659
1.574 | 0.8281 | 2.474 | 0.3643
1.576 | 0.828 | 2.476 | 0.3623
1.578 | 0.8279 | 2.478 | 0.3597
1.58 | 0.8277 | 2.48 | 0.3571
1.582 | 0.8275 | 2.482 | 0.3546
1.584 | 0.8273 | 2.484 | 0.3521
1.586 | 0.827 | 2.486 | 0.3497
1.588 | 0.8267 | 2.488 | 0.3474
1.59 | 0.8263 | 2.49 | 0.3452
1.592 | 0.826 | 2.492 | 0.3443
1.594 | 0.8256 | 2.494 | 0.3433
1.596 | 0.8251 | 2.496 | 0.3431
1.598 | 0.8245 | 2.498 | 0.3435
1.6 | 0.824 | 2.5 | 0.3438
1.602 | 0.8236
1.604 | 0.8231
1.606 | 0.8226
1.608 | 0.8222
1.61 | 0.8218
1.612 | 0.8215
1.614 | 0.8211
1.616 | 0.8208
1.618 | 0.8203
1.62 | 0.8199
1.622 | 0.8194
1.624 | 0.8189
1.626 | 0.8184
1.628 | 0.8179
1.63 | 0.8174
1.632 | 0.8169
1.634 | 0.8163
1.636 | 0.8158
1.638 | 0.8153
1.64 | 0.8148
1.642 | 0.8143
1.644 | 0.8138
1.646 | 0.8133
1.648 | 0.8128
1.65 | 0.8122
1.652 | 0.8116
1.654 | 0.811
1.656 | 0.8104
1.658 | 0.8098
1.66 | 0.8092
1.662 | 0.8086
1.664 | 0.808
1.666 | 0.8073
1.668 | 0.8067
1.67 | 0.806
1.672 | 0.8054
1.674 | 0.8047
1.676 | 0.804
1.678 | 0.8033
1.68 | 0.8025
1.682 | 0.8018
1.684 | 0.8011
1.686 | 0.8003
1.688 | 0.7995
1.69 | 0.7987
1.692 | 0.7979
1.694 | 0.797
1.696 | 0.7962
1.698 | 0.7953
1.7 | 0.7946
1.702 | 0.7937
1.704 | 0.7928
1.706 | 0.792
1.708 | 0.7913
1.71 | 0.7904
1.712 | 0.7895
1.714 | 0.7886
1.716 | 0.7877
1.718 | 0.7868
1.72 | 0.7857
1.722 | 0.7845
1.724 | 0.7835
1.726 | 0.7826
1.728 | 0.7817
1.73 | 0.7808
1.732 | 0.78
1.734 | 0.7792
1.736 | 0.7785
1.738 | 0.7777
1.74 | 0.7769
1.742 | 0.7761
1.744 | 0.7752
1.746 | 0.7744
1.748 | 0.7735
1.75 | 0.7726
1.752 | 0.7717
1.754 | 0.7709
1.756 | 0.7701
1.758 | 0.7693
1.76 | 0.7686
1.762 | 0.7679
1.764 | 0.7673
1.766 | 0.7667
1.768 | 0.7662
1.77 | 0.766
1.772 | 0.7656
1.774 | 0.7653
1.776 | 0.765
1.778 | 0.7646
1.78 | 0.7642
1.782 | 0.7639
1.784 | 0.7635
1.786 | 0.7631
1.788 | 0.7626
1.79 | 0.7622
1.792 | 0.7616
1.794 | 0.7609
1.796 | 0.7601
1.798 | 0.7594
1.8 | 0.7589
1.802 | 0.7586
1.804 | 0.7586
1.806 | 0.7589
1.808 | 0.7593
1.81 | 0.7597
1.812 | 0.7599
1.814 | 0.76
1.816 | 0.7599
1.818 | 0.7596
1.82 | 0.7593
1.822 | 0.7591
1.824 | 0.7587
1.826 | 0.7582
1.828 | 0.7577
1.83 | 0.7573
1.832 | 0.757
1.834 | 0.7568
1.836 | 0.7567
1.838 | 0.7567
1.84 | 0.7569
1.842 | 0.7572
1.844 | 0.7574
1.846 | 0.7577
1.848 | 0.7579
1.85 | 0.758
1.852 | 0.7579
1.854 | 0.7577
1.856 | 0.7572
1.858 | 0.7566
1.86 | 0.7557
1.862 | 0.7544
1.864 | 0.7528
1.866 | 0.7509
1.868 | 0.7486
1.87 | 0.7461
1.872 | 0.7432
1.874 | 0.7401
1.876 | 0.7366
1.878 | 0.7326
1.88 | 0.728
1.882 | 0.7225
1.884 | 0.7164
1.886 | 0.7094
1.888 | 0.7016
1.89 | 0.6932
1.892 | 0.6843
1.894 | 0.6751
1.896 | 0.666
1.898 | 0.6571
1.9 | 0.649
1.902 | 0.6421
1.904 | 0.6367
1.906 | 0.6328
1.908 | 0.6305
1.91 | 0.6295
1.912 | 0.6297
1.914 | 0.6308
1.916 | 0.6326
1.918 | 0.6348
1.92 | 0.6373
1.922 | 0.6401
1.924 | 0.6428
1.926 | 0.6455
1.928 | 0.648
1.93 | 0.6504
1.932 | 0.6525
1.934 | 0.6543
1.936 | 0.656
1.938 | 0.6574
1.94 | 0.6587
1.942 | 0.6599
1.944 | 0.6608
1.946 | 0.6617
1.948 | 0.6625
1.95 | 0.6633
1.952 | 0.6641
1.954 | 0.665
1.956 | 0.6658
1.958 | 0.6667
1.96 | 0.6676
1.962 | 0.6687
1.964 | 0.6698
1.966 | 0.6707
1.968 | 0.6716
1.97 | 0.6725
1.972 | 0.6734
1.974 | 0.6742
1.976 | 0.6749
1.978 | 0.6757
1.98 | 0.6765
1.982 | 0.6773
1.984 | 0.6781
1.986 | 0.6789
1.988 | 0.6797
1.99 | 0.6805
1.992 | 0.6813
1.994 | 0.6821
1.996 | 0.6829
1.998 | 0.6837
2 | 0.6845
2.002 | 0.6852
2.004 | 0.6859
2.006 | 0.6866
2.008 | 0.6871
2.01 | 0.6876
2.012 | 0.6881
2.014 | 0.6886
2.016 | 0.6892
2.018 | 0.6897
2.02 | 0.6902
2.022 | 0.6907
2.024 | 0.6911
2.026 | 0.6917
2.028 | 0.6923
2.03 | 0.6928
2.032 | 0.6934
2.034 | 0.6939
2.036 | 0.6943
2.038 | 0.6946
2.04 | 0.6947
2.042 | 0.6947
2.044 | 0.6943
2.046 | 0.6935
2.048 | 0.692
2.05 | 0.69
2.052 | 0.6874
2.054 | 0.6844
2.056 | 0.6811
2.058 | 0.6777
2.06 | 0.6747
2.062 | 0.6721
2.064 | 0.67
2.066 | 0.6685
2.068 | 0.6674
2.07 | 0.6663
2.072 | 0.6651
2.074 | 0.6639
2.076 | 0.6625
2.078 | 0.6614
2.08 | 0.6609
2.082 | 0.661
2.084 | 0.662
2.086 | 0.6636
2.088 | 0.6655
2.09 | 0.6674
2.092 | 0.6689
2.094 | 0.6699
2.096 | 0.6702
2.098 | 0.6702
2.1 | 0.6697
2.102 | 0.6689
2.104 | 0.6678
2.106 | 0.6663
2.108 | 0.6645
2.11 | 0.6624
2.112 | 0.66
2.114 | 0.6574
2.116 | 0.6545
2.118 | 0.6514
2.12 | 0.6481
2.122 | 0.6444
2.124 | 0.6406
2.126 | 0.6366
2.128 | 0.6326
2.13 | 0.6286
2.132 | 0.6246
2.134 | 0.6206
2.136 | 0.6163
2.138 | 0.6116
2.14 | 0.606
2.142 | 0.5991
2.144 | 0.5906
2.146 | 0.5802
2.148 | 0.5678
2.15 | 0.5533
2.152 | 0.5357
2.154 | 0.5149
2.156 | 0.4921
2.158 | 0.4684
2.16 | 0.4449
2.162 | 0.4236
2.164 | 0.4068
2.166 | 0.3963
2.168 | 0.3931
2.17 | 0.3968
2.172 | 0.4056
2.174 | 0.4172
2.176 | 0.4294
2.178 | 0.4403
2.18 | 0.4487
2.182 | 0.4545
2.184 | 0.458
2.186 | 0.4597
2.188 | 0.4604
2.19 | 0.4611
2.192 | 0.4621
2.194 | 0.4641
2.196 | 0.4673
2.198 | 0.4721
2.2 | 0.4785
2.202 | 0.4865
2.204 | 0.4956
2.206 | 0.5057
2.208 | 0.5159
2.21 | 0.5261
2.212 | 0.5357
2.214 | 0.5443
2.216 | 0.5514
2.218 | 0.5574
2.22 | 0.5627
2.222 | 0.5676
2.224 | 0.572
2.226 | 0.5758
2.228 | 0.5793
2.23 | 0.5821
2.232 | 0.5844
2.234 | 0.586
2.236 | 0.587
2.238 | 0.5875
2.24 | 0.5876
2.242 | 0.5873
2.244 | 0.5867
2.246 | 0.5859
2.248 | 0.5848
2.25 | 0.5835
2.252 | 0.582
2.254 | 0.5804
2.256 | 0.5788
2.258 | 0.5772
2.26 | 0.5754
2.262 | 0.5735
2.264 | 0.5712
2.266 | 0.5687
2.268 | 0.566
2.27 | 0.5629
2.272 | 0.5593
2.274 | 0.5553
2.276 | 0.5509
2.278 | 0.546
2.28 | 0.5408
2.282 | 0.5355
2.284 | 0.5305
2.286 | 0.5256
2.288 | 0.5209
2.29 | 0.5167
2.292 | 0.5128
2.294 | 0.5091
2.296 | 0.5052
2.298 | 0.5011
2.3 | 0.4969
2.302 | 0.4925
2.304 | 0.4876
2.306 | 0.4824
2.308 | 0.477
2.31 | 0.4713
2.312 | 0.4653
2.314 | 0.4597
2.316 | 0.4548
2.318 | 0.4511
2.32 | 0.4486
2.322 | 0.4477
2.324 | 0.4481
2.326 | 0.4497
2.328 | 0.4519
2.33 | 0.4543
2.332 | 0.4563
2.334 | 0.4576
2.336 | 0.458
2.338 | 0.4576
2.34 | 0.4567
2.342 | 0.4553
2.344 | 0.4537
2.346 | 0.4525
2.348 | 0.4519
2.35 | 0.4518
2.352 | 0.4523
2.354 | 0.4534
2.356 | 0.4549
2.358 | 0.4565
2.36 | 0.4581
2.362 | 0.4597
2.364 | 0.4613
2.366 | 0.4625
2.368 | 0.4635
2.37 | 0.4641
2.372 | 0.464
2.374 | 0.4629
2.376 | 0.4611
2.378 | 0.4585
2.38 | 0.4555
2.382 | 0.4523
2.384 | 0.4489
2.386 | 0.4458
2.388 | 0.4432
2.39 | 0.4412
2.392 | 0.4396
2.394 | 0.4383
2.396 | 0.4369
2.398 | 0.436
2.4 | 0.4353
2.402 | 0.4343
2.404 | 0.4332
2.406 | 0.4318
2.408 | 0.4302
2.41 | 0.4286
2.412 | 0.4268
2.414 | 0.4247
2.416 | 0.422
2.418 | 0.4193
2.42 | 0.4167
2.422 | 0.4139
2.424 | 0.4107
2.426 | 0.4079
2.428 | 0.4057
2.43 | 0.4037
2.432 | 0.4026
2.434 | 0.4023
2.436 | 0.4022
2.438 | 0.4026
2.44 | 0.4034
2.442 | 0.4038
2.444 | 0.4038
2.446 | 0.4046
2.448 | 0.4054
2.45 | 0.4057
2.452 | 0.4053
2.454 | 0.4049
2.456 | 0.4051
2.458 | 0.405
2.46 | 0.4052
2.462 | 0.4056
2.464 | 0.4051
2.466 | 0.4056
2.468 | 0.4057
2.47 | 0.4048
2.472 | 0.4047
2.474 | 0.4036
2.476 | 0.4005
2.478 | 0.3971
2.48 | 0.3945
2.482 | 0.3937
2.484 | 0.3938
2.486 | 0.3932
2.488 | 0.3898
2.49 | 0.3871
2.492 | 0.3873
2.494 | 0.3875
2.496 | 0.3877
2.498 | 0.3851
2.5 | 0.3822

## FT-NIR生データ
wave | 粉砕_raw
1.299 | 0.7159
1.301 | 0.7133
1.302 | 0.7132
1.303 | 0.7135
1.305 | 0.7141
1.306 | 0.7152
1.308 | 0.7141
1.309 | 0.7101
1.31 | 0.716
1.312 | 0.711
1.313 | 0.7088
1.314 | 0.7089
1.316 | 0.7049
1.317 | 0.7065
1.319 | 0.7103
1.32 | 0.7069
1.321 | 0.7021
1.323 | 0.7004
1.324 | 0.7042
1.325 | 0.704
1.327 | 0.7014
1.328 | 0.6986
1.33 | 0.6972
1.331 | 0.697
1.333 | 0.6963
1.334 | 0.6974
1.335 | 0.6921
1.337 | 0.692
1.338 | 0.6915
1.34 | 0.6987
1.341 | 0.7053
1.343 | 0.706
1.344 | 0.704
1.345 | 0.7018
1.347 | 0.7013
1.348 | 0.7015
1.35 | 0.7053
1.351 | 0.702
1.353 | 0.7016
1.354 | 0.7007
1.356 | 0.7045
1.357 | 0.6984
1.359 | 0.6919
1.36 | 0.6855
1.362 | 0.6779
1.363 | 0.6827
1.365 | 0.683
1.366 | 0.6893
1.368 | 0.6892
1.369 | 0.6897
1.371 | 0.6882
1.372 | 0.69
1.374 | 0.6837
1.375 | 0.6818
1.377 | 0.6802
1.378 | 0.6773
1.38 | 0.6734
1.381 | 0.6668
1.383 | 0.6582
1.384 | 0.64
1.386 | 0.6247
1.387 | 0.5982
1.389 | 0.5631
1.39 | 0.5041
1.392 | 0.4029
1.394 | 0.3529
1.395 | 0.4156
1.397 | 0.4835
1.398 | 0.5152
1.4 | 0.5295
1.401 | 0.5388
1.403 | 0.5387
1.405 | 0.5451
1.406 | 0.5458
1.408 | 0.5454
1.409 | 0.5458
1.411 | 0.5468
1.412 | 0.5503
1.414 | 0.561
1.416 | 0.5705
1.417 | 0.5903
1.419 | 0.608
1.42 | 0.6233
1.422 | 0.6369
1.424 | 0.6396
1.425 | 0.6483
1.427 | 0.6522
1.429 | 0.6551
1.43 | 0.6561
1.432 | 0.6654
1.434 | 0.6667
1.435 | 0.6708
1.437 | 0.6737
1.438 | 0.6755
1.44 | 0.6813
1.442 | 0.6791
1.443 | 0.6814
1.445 | 0.6851
1.447 | 0.6843
1.448 | 0.6831
1.45 | 0.6875
1.452 | 0.6839
1.454 | 0.6862
1.455 | 0.6862
1.457 | 0.6856
1.458 | 0.6873
1.46 | 0.687
1.462 | 0.6882
1.464 | 0.693
1.465 | 0.6893
1.467 | 0.6929
1.469 | 0.691
1.471 | 0.6899
1.472 | 0.6947
1.474 | 0.6934
1.476 | 0.6944
1.478 | 0.6951
1.479 | 0.6947
1.481 | 0.6973
1.483 | 0.6958
1.484 | 0.7009
1.486 | 0.6979
1.488 | 0.6992
1.49 | 0.6986
1.492 | 0.6962
1.493 | 0.7003
1.495 | 0.699
1.497 | 0.7004
1.499 | 0.6989
1.501 | 0.6995
1.502 | 0.6987
1.504 | 0.7014
1.506 | 0.7011
1.508 | 0.6989
1.51 | 0.7003
1.511 | 0.7
1.513 | 0.6997
1.515 | 0.7029
1.517 | 0.6988
1.519 | 0.704
1.521 | 0.6997
1.523 | 0.7023
1.524 | 0.7006
1.526 | 0.7008
1.528 | 0.7007
1.53 | 0.7016
1.532 | 0.701
1.534 | 0.7035
1.536 | 0.7005
1.538 | 0.7003
1.539 | 0.7019
1.541 | 0.7013
1.543 | 0.7012
1.545 | 0.7015
1.547 | 0.7016
1.549 | 0.7
1.551 | 0.7005
1.553 | 0.6991
1.555 | 0.6992
1.557 | 0.6992
1.559 | 0.7008
1.561 | 0.698
1.563 | 0.6991
1.564 | 0.6975
1.566 | 0.6986
1.568 | 0.697
1.57 | 0.6976
1.572 | 0.6968
1.574 | 0.697
1.576 | 0.6965
1.578 | 0.6983
1.58 | 0.696
1.582 | 0.6979
1.584 | 0.6948
1.586 | 0.6965
1.588 | 0.6954
1.59 | 0.6957
1.592 | 0.6946
1.594 | 0.6945
1.596 | 0.695
1.598 | 0.6943
1.601 | 0.6923
1.603 | 0.6921
1.605 | 0.6919
1.607 | 0.6918
1.609 | 0.6923
1.611 | 0.6918
1.613 | 0.6915
1.615 | 0.6914
1.617 | 0.6904
1.619 | 0.6904
1.621 | 0.6897
1.623 | 0.6899
1.625 | 0.6874
1.628 | 0.6891
1.63 | 0.6885
1.632 | 0.6877
1.634 | 0.6876
1.636 | 0.6879
1.638 | 0.6862
1.64 | 0.6855
1.643 | 0.6868
1.645 | 0.6844
1.647 | 0.6844
1.649 | 0.6852
1.651 | 0.6826
1.653 | 0.6841
1.656 | 0.6828
1.658 | 0.6812
1.66 | 0.6816
1.662 | 0.6803
1.664 | 0.6801
1.667 | 0.6791
1.669 | 0.6793
1.671 | 0.6792
1.673 | 0.677
1.676 | 0.6765
1.678 | 0.6772
1.68 | 0.6749
1.682 | 0.6741
1.685 | 0.6742
1.687 | 0.6737
1.689 | 0.6734
1.691 | 0.6732
1.694 | 0.6711
1.696 | 0.6712
1.698 | 0.6689
1.701 | 0.6689
1.703 | 0.6684
1.705 | 0.667
1.708 | 0.6662
1.71 | 0.6657
1.712 | 0.6662
1.715 | 0.6647
1.717 | 0.6637
1.719 | 0.6622
1.722 | 0.6621
1.724 | 0.6608
1.726 | 0.661
1.729 | 0.6584
1.731 | 0.6589
1.734 | 0.6574
1.736 | 0.6575
1.738 | 0.6562
1.741 | 0.654
1.743 | 0.6533
1.746 | 0.6537
1.748 | 0.6523
1.751 | 0.6513
1.753 | 0.6507
1.756 | 0.6495
1.758 | 0.6495
1.761 | 0.6481
1.763 | 0.6474
1.766 | 0.6468
1.768 | 0.6461
1.771 | 0.6455
1.773 | 0.6455
1.776 | 0.6441
1.778 | 0.6433
1.781 | 0.6435
1.783 | 0.6425
1.786 | 0.6419
1.788 | 0.6421
1.791 | 0.6412
1.793 | 0.6402
1.796 | 0.6404
1.799 | 0.6382
1.801 | 0.638
1.804 | 0.6356
1.806 | 0.637
1.809 | 0.6369
1.812 | 0.6356
1.814 | 0.636
1.817 | 0.6352
1.819 | 0.6354
1.822 | 0.6342
1.825 | 0.6343
1.827 | 0.633
1.83 | 0.6322
1.833 | 0.6325
1.835 | 0.6336
1.838 | 0.6324
1.841 | 0.6347
1.844 | 0.6332
1.846 | 0.6342
1.849 | 0.6352
1.852 | 0.6339
1.855 | 0.6328
1.857 | 0.6349
1.86 | 0.634
1.863 | 0.6344
1.866 | 0.6332
1.868 | 0.6303
1.871 | 0.6298
1.874 | 0.628
1.877 | 0.6246
1.88 | 0.6218
1.883 | 0.6184
1.885 | 0.6154
1.888 | 0.6109
1.891 | 0.6053
1.894 | 0.5982
1.897 | 0.5903
1.9 | 0.5826
1.903 | 0.5761
1.905 | 0.5724
1.908 | 0.5713
1.911 | 0.572
1.914 | 0.5747
1.917 | 0.5761
1.92 | 0.5787
1.923 | 0.5812
1.926 | 0.584
1.929 | 0.5856
1.932 | 0.5879
1.935 | 0.5896
1.938 | 0.5904
1.941 | 0.591
1.944 | 0.5913
1.947 | 0.5907
1.95 | 0.5915
1.953 | 0.5918
1.956 | 0.5928
1.959 | 0.593
1.962 | 0.5931
1.965 | 0.5936
1.968 | 0.5943
1.972 | 0.5953
1.975 | 0.5942
1.978 | 0.5953
1.981 | 0.5954
1.984 | 0.5957
1.987 | 0.5961
1.99 | 0.5954
1.994 | 0.5965
1.997 | 0.5967
2 | 0.598
2.003 | 0.5972
2.006 | 0.5975
2.01 | 0.5973
2.013 | 0.5975
2.016 | 0.5975
2.019 | 0.5979
2.023 | 0.5977
2.026 | 0.5973
2.029 | 0.5978
2.033 | 0.5984
2.036 | 0.5981
2.039 | 0.5986
2.042 | 0.5985
2.046 | 0.5979
2.049 | 0.5964
2.053 | 0.5941
2.056 | 0.5897
2.059 | 0.5847
2.063 | 0.5814
2.066 | 0.5807
2.07 | 0.58
2.073 | 0.5801
2.076 | 0.5776
2.08 | 0.5739
2.083 | 0.5747
2.087 | 0.5794
2.09 | 0.582
2.094 | 0.5838
2.097 | 0.5829
2.101 | 0.5821
2.104 | 0.5818
2.108 | 0.5797
2.111 | 0.5771
2.115 | 0.5733
2.119 | 0.5703
2.122 | 0.5665
2.126 | 0.5616
2.129 | 0.5561
2.133 | 0.5525
2.137 | 0.5482
2.14 | 0.5441
2.144 | 0.5329
2.148 | 0.516
2.151 | 0.4894
2.155 | 0.4567
2.159 | 0.4121
2.163 | 0.349
2.166 | 0.3174
2.17 | 0.3359
2.174 | 0.3786
2.178 | 0.408
2.181 | 0.4207
2.185 | 0.4196
2.189 | 0.4165
2.193 | 0.4156
2.197 | 0.4211
2.201 | 0.4332
2.204 | 0.4506
2.208 | 0.4711
2.212 | 0.4912
2.216 | 0.5021
2.22 | 0.5088
2.224 | 0.5175
2.228 | 0.5251
2.232 | 0.529
2.236 | 0.5307
2.24 | 0.5296
2.244 | 0.5282
2.248 | 0.5266
2.252 | 0.5245
2.256 | 0.5219
2.26 | 0.5187
2.264 | 0.5146
2.269 | 0.51
2.273 | 0.5048
2.277 | 0.496
2.281 | 0.486
2.285 | 0.4762
2.289 | 0.4679
2.293 | 0.4623
2.298 | 0.4558
2.302 | 0.4481
2.306 | 0.438
2.311 | 0.4262
2.315 | 0.4111
2.319 | 0.3998
2.323 | 0.4007
2.328 | 0.4102
2.332 | 0.4169
2.336 | 0.4195
2.341 | 0.4142
2.345 | 0.4069
2.35 | 0.4059
2.354 | 0.4102
2.358 | 0.4131
2.363 | 0.4185
2.367 | 0.421
2.372 | 0.425
2.376 | 0.4202
2.381 | 0.4088
2.385 | 0.4014
2.39 | 0.3967
2.395 | 0.3975
2.399 | 0.3945
2.404 | 0.3912
2.408 | 0.3885
2.413 | 0.3857
2.418 | 0.3783
2.422 | 0.372
2.427 | 0.3652
2.432 | 0.3596
2.437 | 0.3606
2.441 | 0.3645
2.446 | 0.3671
2.451 | 0.3645
2.456 | 0.3633
2.461 | 0.3672
2.465 | 0.3744
2.47 | 0.3683
2.475 | 0.3642
2.48 | 0.3529
2.485 | 0.3503
2.49 | 0.3453
2.495 | 0.3459
2.5 | 0.3438