## 34365
鉱物名 |  | カオリナイト(Kaolinite)
組成式 |  | Al2Si2O5(OH)4
結晶系 |  | 三斜晶系
類 |  | フィロ珪酸塩鉱物
族または系列等 |  | カオリナイトグループ
測定標本 | 出所 | 産業総合研究所地質標本館
| 標本番号 | 34365
| 産地 | Lamar Pit, Bath S.Carolina, U.S.A.
写真
| 備考 | Clay Mineral Standard No.49 (Ward's Natural Science Establishment) 写真：スケールは一目盛り2mm。
測定時の標本状態 | Field Spec Pro | 塊状
| FT-NIR | 塊状
分析項目 |  | XRD, XRF
USGS標本番号 |  | cm3.11788, cm5.11846, cm7.11904, cm9.11962, gds11.12060, kga1.12117, kl502.12272, kga2.12176

## 反射スペクトル(塊状)
Field Spec Pro |  | FT-NIR
波長 | 反射率 | 波長 | 反射率
0.4 | 0.6172 | 1.3 | 0.8791
0.402 | 0.6219 | 1.302 | 0.8733
0.404 | 0.623 | 1.304 | 0.8711
0.406 | 0.6264 | 1.306 | 0.8697
0.408 | 0.6327 | 1.308 | 0.868
0.41 | 0.6356 | 1.31 | 0.8669
0.412 | 0.6397 | 1.312 | 0.8667
0.414 | 0.6429 | 1.314 | 0.8656
0.416 | 0.6468 | 1.316 | 0.8633
0.418 | 0.6496 | 1.318 | 0.8599
0.42 | 0.6525 | 1.32 | 0.8558
0.422 | 0.6562 | 1.322 | 0.8531
0.424 | 0.6591 | 1.324 | 0.8528
0.426 | 0.6616 | 1.326 | 0.8534
0.428 | 0.665 | 1.328 | 0.8539
0.43 | 0.6674 | 1.33 | 0.8531
0.432 | 0.6709 | 1.332 | 0.8518
0.434 | 0.6733 | 1.334 | 0.8495
0.436 | 0.6756 | 1.336 | 0.8478
0.438 | 0.6775 | 1.338 | 0.846
0.44 | 0.6802 | 1.34 | 0.8447
0.442 | 0.6818 | 1.342 | 0.8449
0.444 | 0.6837 | 1.344 | 0.8466
0.446 | 0.6853 | 1.346 | 0.8476
0.448 | 0.6872 | 1.348 | 0.8432
0.45 | 0.689 | 1.35 | 0.8277
0.452 | 0.6904 | 1.352 | 0.8144
0.454 | 0.6925 | 1.354 | 0.8039
0.456 | 0.6932 | 1.356 | 0.7985
0.458 | 0.6946 | 1.358 | 0.7956
0.46 | 0.6959 | 1.36 | 0.792
0.462 | 0.6971 | 1.362 | 0.7934
0.464 | 0.6985 | 1.364 | 0.7993
0.466 | 0.6997 | 1.366 | 0.8032
0.468 | 0.7011 | 1.368 | 0.7964
0.47 | 0.7023 | 1.37 | 0.7969
0.472 | 0.7034 | 1.372 | 0.7932
0.474 | 0.7048 | 1.374 | 0.7843
0.476 | 0.7057 | 1.376 | 0.7724
0.478 | 0.7066 | 1.378 | 0.759
0.48 | 0.7078 | 1.38 | 0.7418
0.482 | 0.7083 | 1.382 | 0.7327
0.484 | 0.71 | 1.384 | 0.7236
0.486 | 0.7109 | 1.386 | 0.7125
0.488 | 0.712 | 1.388 | 0.6888
0.49 | 0.7129 | 1.39 | 0.6676
0.492 | 0.7139 | 1.392 | 0.6492
0.494 | 0.7154 | 1.394 | 0.6387
0.496 | 0.716 | 1.396 | 0.6476
0.498 | 0.717 | 1.398 | 0.6614
0.5 | 0.718 | 1.4 | 0.6661
0.502 | 0.7195 | 1.402 | 0.6674
0.504 | 0.7202 | 1.404 | 0.6654
0.506 | 0.7215 | 1.406 | 0.675
0.508 | 0.7227 | 1.408 | 0.6873
0.51 | 0.7236 | 1.41 | 0.6831
0.512 | 0.7249 | 1.412 | 0.6236
0.514 | 0.7261 | 1.414 | 0.5354
0.516 | 0.7272 | 1.416 | 0.5955
0.518 | 0.7284 | 1.418 | 0.7047
0.52 | 0.7296 | 1.42 | 0.7547
0.522 | 0.7307 | 1.422 | 0.7788
0.524 | 0.7318 | 1.424 | 0.7929
0.526 | 0.733 | 1.426 | 0.8078
0.528 | 0.7342 | 1.428 | 0.8176
0.53 | 0.7355 | 1.43 | 0.8277
0.532 | 0.7368 | 1.432 | 0.8364
0.534 | 0.738 | 1.434 | 0.8432
0.536 | 0.7392 | 1.436 | 0.8488
0.538 | 0.7405 | 1.438 | 0.8533
0.54 | 0.7417 | 1.44 | 0.8564
0.542 | 0.7429 | 1.442 | 0.859
0.544 | 0.7443 | 1.444 | 0.8605
0.546 | 0.7457 | 1.446 | 0.8622
0.548 | 0.7467 | 1.448 | 0.8638
0.55 | 0.748 | 1.45 | 0.8658
0.552 | 0.7491 | 1.452 | 0.868
0.554 | 0.7503 | 1.454 | 0.87
0.556 | 0.7515 | 1.456 | 0.8719
0.558 | 0.7526 | 1.458 | 0.8736
0.56 | 0.7538 | 1.46 | 0.8751
0.562 | 0.7549 | 1.462 | 0.8758
0.564 | 0.7561 | 1.464 | 0.8767
0.566 | 0.7572 | 1.466 | 0.8774
0.568 | 0.7585 | 1.468 | 0.8784
0.57 | 0.7598 | 1.47 | 0.8799
0.572 | 0.7609 | 1.472 | 0.8816
0.574 | 0.7624 | 1.474 | 0.8825
0.576 | 0.7635 | 1.476 | 0.8833
0.578 | 0.7644 | 1.478 | 0.8838
0.58 | 0.7652 | 1.48 | 0.8848
0.582 | 0.7662 | 1.482 | 0.8858
0.584 | 0.767 | 1.484 | 0.8871
0.586 | 0.7682 | 1.486 | 0.8882
0.588 | 0.7697 | 1.488 | 0.8884
0.59 | 0.7708 | 1.49 | 0.8877
0.592 | 0.7715 | 1.492 | 0.8866
0.594 | 0.7723 | 1.494 | 0.8855
0.596 | 0.7729 | 1.496 | 0.8851
0.598 | 0.7732 | 1.498 | 0.8858
0.6 | 0.7737 | 1.5 | 0.8877
0.602 | 0.7744 | 1.502 | 0.8903
0.604 | 0.7748 | 1.504 | 0.8926
0.606 | 0.7755 | 1.506 | 0.8943
0.608 | 0.7765 | 1.508 | 0.8949
0.61 | 0.7771 | 1.51 | 0.8953
0.612 | 0.7783 | 1.512 | 0.8956
0.614 | 0.7797 | 1.514 | 0.8961
0.616 | 0.7806 | 1.516 | 0.8969
0.618 | 0.7818 | 1.518 | 0.8975
0.62 | 0.7831 | 1.52 | 0.8979
0.622 | 0.7842 | 1.522 | 0.8982
0.624 | 0.785 | 1.524 | 0.8986
0.626 | 0.786 | 1.526 | 0.8991
0.628 | 0.7865 | 1.528 | 0.8997
0.63 | 0.7873 | 1.53 | 0.9
0.632 | 0.7876 | 1.532 | 0.9001
0.634 | 0.7881 | 1.534 | 0.9001
0.636 | 0.7887 | 1.536 | 0.9
0.638 | 0.7893 | 1.538 | 0.9001
0.64 | 0.7899 | 1.54 | 0.9004
0.642 | 0.7906 | 1.542 | 0.9007
0.644 | 0.7911 | 1.544 | 0.9011
0.646 | 0.7916 | 1.546 | 0.9015
0.648 | 0.7923 | 1.548 | 0.9018
0.65 | 0.7928 | 1.55 | 0.902
0.652 | 0.7934 | 1.552 | 0.902
0.654 | 0.794 | 1.554 | 0.902
0.656 | 0.7943 | 1.556 | 0.9019
0.658 | 0.7949 | 1.558 | 0.9018
0.66 | 0.7955 | 1.56 | 0.9018
0.662 | 0.7959 | 1.562 | 0.9019
0.664 | 0.7965 | 1.564 | 0.9019
0.666 | 0.797 | 1.566 | 0.902
0.668 | 0.7975 | 1.568 | 0.9021
0.67 | 0.7982 | 1.57 | 0.9021
0.672 | 0.7985 | 1.572 | 0.9022
0.674 | 0.799 | 1.574 | 0.9022
0.676 | 0.7995 | 1.576 | 0.9021
0.678 | 0.8 | 1.578 | 0.9021
0.68 | 0.8006 | 1.58 | 0.9024
0.682 | 0.8008 | 1.582 | 0.9029
0.684 | 0.8013 | 1.584 | 0.9036
0.686 | 0.8017 | 1.586 | 0.9041
0.688 | 0.8022 | 1.588 | 0.9046
0.69 | 0.8025 | 1.59 | 0.9048
0.692 | 0.8028 | 1.592 | 0.9047
0.694 | 0.8035 | 1.594 | 0.9048
0.696 | 0.8039 | 1.596 | 0.9047
0.698 | 0.8042 | 1.598 | 0.9048
0.7 | 0.8045 | 1.6 | 0.9052
0.702 | 0.8048 | 1.602 | 0.9053
0.704 | 0.8053 | 1.604 | 0.9051
0.706 | 0.8056 | 1.606 | 0.9048
0.708 | 0.8058 | 1.608 | 0.9041
0.71 | 0.8062 | 1.61 | 0.9037
0.712 | 0.8065 | 1.612 | 0.9034
0.714 | 0.8069 | 1.614 | 0.9032
0.716 | 0.8073 | 1.616 | 0.9031
0.718 | 0.8078 | 1.618 | 0.9031
0.72 | 0.8081 | 1.62 | 0.9032
0.722 | 0.8084 | 1.622 | 0.9032
0.724 | 0.8087 | 1.624 | 0.9032
0.726 | 0.8089 | 1.626 | 0.9033
0.728 | 0.8093 | 1.628 | 0.9034
0.73 | 0.8098 | 1.63 | 0.9033
0.732 | 0.8101 | 1.632 | 0.9028
0.734 | 0.8103 | 1.634 | 0.9025
0.736 | 0.8106 | 1.636 | 0.9024
0.738 | 0.8108 | 1.638 | 0.9022
0.74 | 0.811 | 1.64 | 0.9021
0.742 | 0.811 | 1.642 | 0.9019
0.744 | 0.811 | 1.644 | 0.9016
0.746 | 0.8114 | 1.646 | 0.9014
0.748 | 0.8119 | 1.648 | 0.9011
0.75 | 0.8122 | 1.65 | 0.9006
0.752 | 0.8122 | 1.652 | 0.9002
0.754 | 0.8126 | 1.654 | 0.9
0.756 | 0.8127 | 1.656 | 0.8997
0.758 | 0.8131 | 1.658 | 0.8993
0.76 | 0.8131 | 1.66 | 0.8986
0.762 | 0.8136 | 1.662 | 0.8979
0.764 | 0.8136 | 1.664 | 0.8974
0.766 | 0.8139 | 1.666 | 0.8972
0.768 | 0.8141 | 1.668 | 0.897
0.77 | 0.8144 | 1.67 | 0.8968
0.772 | 0.8145 | 1.672 | 0.8967
0.774 | 0.8146 | 1.674 | 0.8964
0.776 | 0.8146 | 1.676 | 0.8959
0.778 | 0.8148 | 1.678 | 0.895
0.78 | 0.815 | 1.68 | 0.8945
0.782 | 0.8151 | 1.682 | 0.894
0.784 | 0.8151 | 1.684 | 0.8937
0.786 | 0.8153 | 1.686 | 0.8933
0.788 | 0.8154 | 1.688 | 0.8927
0.79 | 0.8156 | 1.69 | 0.892
0.792 | 0.8158 | 1.692 | 0.8914
0.794 | 0.8158 | 1.694 | 0.8908
0.796 | 0.8161 | 1.696 | 0.8902
0.798 | 0.8162 | 1.698 | 0.8898
0.8 | 0.8164 | 1.7 | 0.8894
0.802 | 0.8165 | 1.702 | 0.8891
0.804 | 0.8167 | 1.704 | 0.8887
0.806 | 0.8167 | 1.706 | 0.8878
0.808 | 0.8168 | 1.708 | 0.8865
0.81 | 0.8169 | 1.71 | 0.8856
0.812 | 0.817 | 1.712 | 0.8848
0.814 | 0.8171 | 1.714 | 0.8841
0.816 | 0.8174 | 1.716 | 0.8834
0.818 | 0.8172 | 1.718 | 0.883
0.82 | 0.8174 | 1.72 | 0.8829
0.822 | 0.8175 | 1.722 | 0.8825
0.824 | 0.8175 | 1.724 | 0.8812
0.826 | 0.8177 | 1.726 | 0.8802
0.828 | 0.8178 | 1.728 | 0.8792
0.83 | 0.8177 | 1.73 | 0.8783
0.832 | 0.818 | 1.732 | 0.8775
0.834 | 0.8181 | 1.734 | 0.8767
0.836 | 0.8181 | 1.736 | 0.876
0.838 | 0.8182 | 1.738 | 0.8753
0.84 | 0.8182 | 1.74 | 0.8746
0.842 | 0.8183 | 1.742 | 0.8738
0.844 | 0.8184 | 1.744 | 0.8729
0.846 | 0.8184 | 1.746 | 0.872
0.848 | 0.8186 | 1.748 | 0.8714
0.85 | 0.8186 | 1.75 | 0.8706
0.852 | 0.8186 | 1.752 | 0.8697
0.854 | 0.8186 | 1.754 | 0.8689
0.856 | 0.8187 | 1.756 | 0.8682
0.858 | 0.8187 | 1.758 | 0.8672
0.86 | 0.8188 | 1.76 | 0.8662
0.862 | 0.8189 | 1.762 | 0.8653
0.864 | 0.8188 | 1.764 | 0.8642
0.866 | 0.8187 | 1.766 | 0.8629
0.868 | 0.8189 | 1.768 | 0.8614
0.87 | 0.819 | 1.77 | 0.8599
0.872 | 0.819 | 1.772 | 0.8582
0.874 | 0.8189 | 1.774 | 0.8564
0.876 | 0.819 | 1.776 | 0.8545
0.878 | 0.819 | 1.778 | 0.8524
0.88 | 0.819 | 1.78 | 0.8501
0.882 | 0.8188 | 1.782 | 0.8476
0.884 | 0.8188 | 1.784 | 0.845
0.886 | 0.8189 | 1.786 | 0.8425
0.888 | 0.819 | 1.788 | 0.84
0.89 | 0.8189 | 1.79 | 0.8378
0.892 | 0.819 | 1.792 | 0.836
0.894 | 0.819 | 1.794 | 0.8344
0.896 | 0.819 | 1.796 | 0.8334
0.898 | 0.8189 | 1.798 | 0.8331
0.9 | 0.8189 | 1.8 | 0.8328
0.902 | 0.8186 | 1.802 | 0.8326
0.904 | 0.8182 | 1.804 | 0.8322
0.906 | 0.818 | 1.806 | 0.8312
0.908 | 0.8175 | 1.808 | 0.83
0.91 | 0.8174 | 1.81 | 0.8286
0.912 | 0.8172 | 1.812 | 0.8269
0.914 | 0.8169 | 1.814 | 0.8252
0.916 | 0.8167 | 1.816 | 0.8239
0.918 | 0.8167 | 1.818 | 0.8231
0.92 | 0.8167 | 1.82 | 0.8229
0.922 | 0.8167 | 1.822 | 0.8236
0.924 | 0.8169 | 1.824 | 0.825
0.926 | 0.8168 | 1.826 | 0.8267
0.928 | 0.8167 | 1.828 | 0.8283
0.93 | 0.8165 | 1.83 | 0.8296
0.932 | 0.8161 | 1.832 | 0.8296
0.934 | 0.8156 | 1.834 | 0.8287
0.936 | 0.8152 | 1.836 | 0.827
0.938 | 0.8146 | 1.838 | 0.8245
0.94 | 0.8139 | 1.84 | 0.8222
0.942 | 0.813 | 1.842 | 0.8213
0.944 | 0.8122 | 1.844 | 0.822
0.946 | 0.811 | 1.846 | 0.8249
0.948 | 0.8098 | 1.848 | 0.8288
0.95 | 0.809 | 1.85 | 0.8327
0.952 | 0.808 | 1.852 | 0.8364
0.954 | 0.8077 | 1.854 | 0.8386
0.956 | 0.8077 | 1.856 | 0.8397
0.958 | 0.8077 | 1.858 | 0.8398
0.96 | 0.8075 | 1.86 | 0.8388
0.962 | 0.8058 | 1.862 | 0.837
0.964 | 0.8039 | 1.864 | 0.8346
0.966 | 0.8022 | 1.866 | 0.8317
0.968 | 0.8026 | 1.868 | 0.828
0.97 | 0.806 | 1.87 | 0.8238
0.972 | 0.8086 | 1.872 | 0.8191
0.974 | 0.8113 | 1.874 | 0.8139
0.976 | 0.814 | 1.876 | 0.8087
0.978 | 0.8158 | 1.878 | 0.8038
0.98 | 0.8169 | 1.88 | 0.7993
0.982 | 0.8178 | 1.882 | 0.7953
0.984 | 0.8182 | 1.884 | 0.7915
0.986 | 0.8183 | 1.886 | 0.7879
0.988 | 0.8186 | 1.888 | 0.7841
0.99 | 0.8186 | 1.89 | 0.7795
0.992 | 0.8185 | 1.892 | 0.7744
0.994 | 0.8186 | 1.894 | 0.769
0.996 | 0.8187 | 1.896 | 0.7629
0.998 | 0.8187 | 1.898 | 0.7565
1 | 0.8188 | 1.9 | 0.7499
1.002 | 0.8187 | 1.902 | 0.744
1.004 | 0.8185 | 1.904 | 0.7387
1.006 | 0.8185 | 1.906 | 0.7341
1.008 | 0.8186 | 1.908 | 0.7306
1.01 | 0.8185 | 1.91 | 0.7283
1.012 | 0.8185 | 1.912 | 0.7267
1.014 | 0.8185 | 1.914 | 0.7261
1.016 | 0.8184 | 1.916 | 0.7266
1.018 | 0.8184 | 1.918 | 0.7274
1.02 | 0.8184 | 1.92 | 0.7285
1.022 | 0.8183 | 1.922 | 0.7298
1.024 | 0.8183 | 1.924 | 0.7309
1.026 | 0.8183 | 1.926 | 0.7319
1.028 | 0.8183 | 1.928 | 0.7327
1.03 | 0.8183 | 1.93 | 0.7333
1.032 | 0.8183 | 1.932 | 0.7338
1.034 | 0.8183 | 1.934 | 0.734
1.036 | 0.8182 | 1.936 | 0.7343
1.038 | 0.8183 | 1.938 | 0.7347
1.04 | 0.8185 | 1.94 | 0.7351
1.042 | 0.8186 | 1.942 | 0.7357
1.044 | 0.8187 | 1.944 | 0.7365
1.046 | 0.8188 | 1.946 | 0.7373
1.048 | 0.8188 | 1.948 | 0.7382
1.05 | 0.8189 | 1.95 | 0.7391
1.052 | 0.819 | 1.952 | 0.74
1.054 | 0.8191 | 1.954 | 0.7407
1.056 | 0.8191 | 1.956 | 0.7414
1.058 | 0.8191 | 1.958 | 0.7418
1.06 | 0.8192 | 1.96 | 0.7422
1.062 | 0.8192 | 1.962 | 0.7427
1.064 | 0.8191 | 1.964 | 0.7433
1.066 | 0.8192 | 1.966 | 0.744
1.068 | 0.819 | 1.968 | 0.7448
1.07 | 0.819 | 1.97 | 0.7456
1.072 | 0.8188 | 1.972 | 0.7463
1.074 | 0.8186 | 1.974 | 0.7471
1.076 | 0.8184 | 1.976 | 0.748
1.078 | 0.8182 | 1.978 | 0.7488
1.08 | 0.8179 | 1.98 | 0.7495
1.082 | 0.8176 | 1.982 | 0.7499
1.084 | 0.8172 | 1.984 | 0.7502
1.086 | 0.8167 | 1.986 | 0.7503
1.088 | 0.8163 | 1.988 | 0.7504
1.09 | 0.8159 | 1.99 | 0.7505
1.092 | 0.8155 | 1.992 | 0.7504
1.094 | 0.815 | 1.994 | 0.7503
1.096 | 0.8146 | 1.996 | 0.7499
1.098 | 0.8142 | 1.998 | 0.7496
1.1 | 0.8138 | 2 | 0.7494
1.102 | 0.8134 | 2.002 | 0.7494
1.104 | 0.8131 | 2.004 | 0.7494
1.106 | 0.8127 | 2.006 | 0.7494
1.108 | 0.8125 | 2.008 | 0.7493
1.11 | 0.8123 | 2.01 | 0.7491
1.112 | 0.8121 | 2.012 | 0.7488
1.114 | 0.8119 | 2.014 | 0.7483
1.116 | 0.8118 | 2.016 | 0.7477
1.118 | 0.8117 | 2.018 | 0.747
1.12 | 0.8119 | 2.02 | 0.7464
1.122 | 0.812 | 2.022 | 0.7457
1.124 | 0.8121 | 2.024 | 0.7451
1.126 | 0.8122 | 2.026 | 0.7444
1.128 | 0.8124 | 2.028 | 0.7438
1.13 | 0.8126 | 2.03 | 0.7432
1.132 | 0.8127 | 2.032 | 0.7424
1.134 | 0.8129 | 2.034 | 0.7416
1.136 | 0.8131 | 2.036 | 0.7408
1.138 | 0.8132 | 2.038 | 0.7397
1.14 | 0.8133 | 2.04 | 0.7386
1.142 | 0.8135 | 2.042 | 0.7373
1.144 | 0.8136 | 2.044 | 0.7362
1.146 | 0.8137 | 2.046 | 0.735
1.148 | 0.8137 | 2.048 | 0.7339
1.15 | 0.8136 | 2.05 | 0.7328
1.152 | 0.8136 | 2.052 | 0.7315
1.154 | 0.8136 | 2.054 | 0.7302
1.156 | 0.8136 | 2.056 | 0.7287
1.158 | 0.8134 | 2.058 | 0.727
1.16 | 0.8134 | 2.06 | 0.725
1.162 | 0.8134 | 2.062 | 0.7229
1.164 | 0.8134 | 2.064 | 0.7205
1.166 | 0.8133 | 2.066 | 0.7179
1.168 | 0.8131 | 2.068 | 0.7151
1.17 | 0.813 | 2.07 | 0.7123
1.172 | 0.813 | 2.072 | 0.7095
1.174 | 0.8129 | 2.074 | 0.7068
1.176 | 0.8128 | 2.076 | 0.7041
1.178 | 0.8126 | 2.078 | 0.7012
1.18 | 0.8124 | 2.08 | 0.6983
1.182 | 0.8123 | 2.082 | 0.6951
1.184 | 0.8121 | 2.084 | 0.692
1.186 | 0.8119 | 2.086 | 0.689
1.188 | 0.8116 | 2.088 | 0.6864
1.19 | 0.8114 | 2.09 | 0.6841
1.192 | 0.8111 | 2.092 | 0.6827
1.194 | 0.8109 | 2.094 | 0.6814
1.196 | 0.8106 | 2.096 | 0.6804
1.198 | 0.8102 | 2.098 | 0.6797
1.2 | 0.81 | 2.1 | 0.6793
1.202 | 0.8097 | 2.102 | 0.6771
1.204 | 0.8093 | 2.104 | 0.6735
1.206 | 0.809 | 2.106 | 0.6657
1.208 | 0.8086 | 2.108 | 0.6572
1.21 | 0.8083 | 2.11 | 0.6487
1.212 | 0.8078 | 2.112 | 0.6427
1.214 | 0.8073 | 2.114 | 0.6427
1.216 | 0.8067 | 2.116 | 0.643
1.218 | 0.8059 | 2.118 | 0.6436
1.22 | 0.805 | 2.12 | 0.6426
1.222 | 0.8039 | 2.122 | 0.6408
1.224 | 0.8026 | 2.124 | 0.6385
1.226 | 0.8011 | 2.126 | 0.6361
1.228 | 0.7995 | 2.128 | 0.6321
1.23 | 0.7979 | 2.13 | 0.6279
1.232 | 0.7964 | 2.132 | 0.6234
1.234 | 0.7952 | 2.134 | 0.618
1.236 | 0.7943 | 2.136 | 0.6114
1.238 | 0.7937 | 2.138 | 0.6037
1.24 | 0.7934 | 2.14 | 0.5955
1.242 | 0.7935 | 2.142 | 0.5844
1.244 | 0.7939 | 2.144 | 0.5727
1.246 | 0.7944 | 2.146 | 0.5592
1.248 | 0.795 | 2.148 | 0.5454
1.25 | 0.7955 | 2.15 | 0.5304
1.252 | 0.796 | 2.152 | 0.5166
1.254 | 0.7965 | 2.154 | 0.506
1.256 | 0.7968 | 2.156 | 0.4968
1.258 | 0.7972 | 2.158 | 0.4891
1.26 | 0.7975 | 2.16 | 0.4854
1.262 | 0.7977 | 2.162 | 0.4842
1.264 | 0.7978 | 2.164 | 0.4851
1.266 | 0.7977 | 2.166 | 0.4868
1.268 | 0.7975 | 2.168 | 0.4878
1.27 | 0.797 | 2.17 | 0.4886
1.272 | 0.7965 | 2.172 | 0.4892
1.274 | 0.796 | 2.174 | 0.4899
1.276 | 0.7952 | 2.176 | 0.4917
1.278 | 0.7941 | 2.178 | 0.4932
1.28 | 0.7926 | 2.18 | 0.4933
1.282 | 0.7909 | 2.182 | 0.4924
1.284 | 0.789 | 2.184 | 0.4891
1.286 | 0.7869 | 2.186 | 0.4848
1.288 | 0.7846 | 2.188 | 0.4786
1.29 | 0.7823 | 2.19 | 0.4734
1.292 | 0.7801 | 2.192 | 0.4695
1.294 | 0.7782 | 2.194 | 0.4674
1.296 | 0.7763 | 2.196 | 0.4667
1.298 | 0.7744 | 2.198 | 0.4597
1.3 | 0.7726 | 2.2 | 0.4485
1.302 | 0.7708 | 2.202 | 0.4244
1.304 | 0.7689 | 2.204 | 0.3947
1.306 | 0.7672 | 2.206 | 0.3772
1.308 | 0.7658 | 2.208 | 0.3638
1.31 | 0.7645 | 2.21 | 0.3946
1.312 | 0.7634 | 2.212 | 0.4365
1.314 | 0.7622 | 2.214 | 0.4757
1.316 | 0.761 | 2.216 | 0.5145
1.318 | 0.7596 | 2.218 | 0.5357
1.32 | 0.7582 | 2.22 | 0.5539
1.322 | 0.7566 | 2.222 | 0.5628
1.324 | 0.755 | 2.224 | 0.5707
1.326 | 0.7534 | 2.226 | 0.5742
1.328 | 0.7519 | 2.228 | 0.5775
1.33 | 0.7507 | 2.23 | 0.5796
1.332 | 0.7496 | 2.232 | 0.5815
1.334 | 0.7486 | 2.234 | 0.5811
1.336 | 0.7478 | 2.236 | 0.5806
1.338 | 0.747 | 2.238 | 0.5791
1.34 | 0.7461 | 2.24 | 0.5775
1.342 | 0.7448 | 2.242 | 0.5769
1.344 | 0.7429 | 2.244 | 0.5763
1.346 | 0.7402 | 2.246 | 0.5767
1.348 | 0.7366 | 2.248 | 0.5772
1.35 | 0.7324 | 2.25 | 0.577
1.352 | 0.7279 | 2.252 | 0.5767
1.354 | 0.7236 | 2.254 | 0.5746
1.356 | 0.7201 | 2.256 | 0.5723
1.358 | 0.7176 | 2.258 | 0.571
1.36 | 0.716 | 2.26 | 0.5699
1.362 | 0.7152 | 2.262 | 0.5687
1.364 | 0.7147 | 2.264 | 0.5674
1.366 | 0.7141 | 2.266 | 0.5653
1.368 | 0.7127 | 2.268 | 0.5629
1.37 | 0.7104 | 2.27 | 0.5603
1.372 | 0.7067 | 2.272 | 0.5576
1.374 | 0.7018 | 2.274 | 0.5548
1.376 | 0.6955 | 2.276 | 0.5518
1.378 | 0.688 | 2.278 | 0.5487
1.38 | 0.6794 | 2.28 | 0.5456
1.382 | 0.6701 | 2.282 | 0.5424
1.384 | 0.66 | 2.284 | 0.5391
1.386 | 0.6496 | 2.286 | 0.536
1.388 | 0.6395 | 2.288 | 0.5334
1.39 | 0.6303 | 2.29 | 0.531
1.392 | 0.6227 | 2.292 | 0.5289
1.394 | 0.6176 | 2.294 | 0.5268
1.396 | 0.6148 | 2.296 | 0.5247
1.398 | 0.6144 | 2.298 | 0.5224
1.4 | 0.6157 | 2.3 | 0.5188
1.402 | 0.6174 | 2.302 | 0.5153
1.404 | 0.6182 | 2.304 | 0.5106
1.406 | 0.6165 | 2.306 | 0.506
1.408 | 0.6125 | 2.308 | 0.5021
1.41 | 0.6077 | 2.31 | 0.4983
1.412 | 0.6046 | 2.312 | 0.4957
1.414 | 0.6063 | 2.314 | 0.4936
1.416 | 0.6147 | 2.316 | 0.4924
1.418 | 0.6301 | 2.318 | 0.4916
1.42 | 0.6503 | 2.32 | 0.4905
1.422 | 0.672 | 2.322 | 0.489
1.424 | 0.6921 | 2.324 | 0.4881
1.426 | 0.7087 | 2.326 | 0.4886
1.428 | 0.7212 | 2.328 | 0.4892
1.43 | 0.7302 | 2.33 | 0.4904
1.432 | 0.7369 | 2.332 | 0.4917
1.434 | 0.7421 | 2.334 | 0.4937
1.436 | 0.7464 | 2.336 | 0.4957
1.438 | 0.7498 | 2.338 | 0.4935
1.44 | 0.7525 | 2.34 | 0.4903
1.442 | 0.7547 | 2.342 | 0.4867
1.444 | 0.7565 | 2.344 | 0.483
1.446 | 0.758 | 2.346 | 0.479
1.448 | 0.7594 | 2.348 | 0.4749
1.45 | 0.7607 | 2.35 | 0.4708
1.452 | 0.762 | 2.352 | 0.4667
1.454 | 0.7632 | 2.354 | 0.4626
1.456 | 0.7644 | 2.356 | 0.4619
1.458 | 0.7656 | 2.358 | 0.4611
1.46 | 0.7666 | 2.36 | 0.4616
1.462 | 0.7675 | 2.362 | 0.4624
1.464 | 0.7684 | 2.364 | 0.4628
1.466 | 0.7691 | 2.366 | 0.4629
1.468 | 0.7699 | 2.368 | 0.4615
1.47 | 0.7707 | 2.37 | 0.4567
1.472 | 0.7714 | 2.372 | 0.4519
1.474 | 0.7721 | 2.374 | 0.447
1.476 | 0.7728 | 2.376 | 0.4422
1.478 | 0.7735 | 2.378 | 0.4383
1.48 | 0.7741 | 2.38 | 0.4346
1.482 | 0.7746 | 2.382 | 0.4327
1.484 | 0.775 | 2.384 | 0.4322
1.486 | 0.7754 | 2.386 | 0.433
1.488 | 0.7756 | 2.388 | 0.4368
1.49 | 0.7757 | 2.39 | 0.4406
1.492 | 0.7757 | 2.392 | 0.4437
1.494 | 0.7757 | 2.394 | 0.4469
1.496 | 0.7758 | 2.396 | 0.4506
1.498 | 0.7762 | 2.398 | 0.4547
1.5 | 0.7769 | 2.4 | 0.4574
1.502 | 0.7776 | 2.402 | 0.4581
1.504 | 0.7785 | 2.404 | 0.4587
1.506 | 0.7794 | 2.406 | 0.4575
1.508 | 0.7803 | 2.408 | 0.4562
1.51 | 0.781 | 2.41 | 0.4549
1.512 | 0.7816 | 2.412 | 0.4535
1.514 | 0.7821 | 2.414 | 0.4521
1.516 | 0.7825 | 2.416 | 0.4508
1.518 | 0.7828 | 2.418 | 0.4493
1.52 | 0.7831 | 2.42 | 0.4467
1.522 | 0.7835 | 2.422 | 0.444
1.524 | 0.7838 | 2.424 | 0.4405
1.526 | 0.784 | 2.426 | 0.4368
1.528 | 0.7843 | 2.428 | 0.4331
1.53 | 0.7845 | 2.43 | 0.4294
1.532 | 0.7848 | 2.432 | 0.4256
1.534 | 0.785 | 2.434 | 0.4204
1.536 | 0.7851 | 2.436 | 0.4152
1.538 | 0.7853 | 2.438 | 0.4107
1.54 | 0.7854 | 2.44 | 0.4064
1.542 | 0.7856 | 2.442 | 0.4033
1.544 | 0.7857 | 2.444 | 0.4023
1.546 | 0.7859 | 2.446 | 0.4013
1.548 | 0.786 | 2.448 | 0.4002
1.55 | 0.7862 | 2.45 | 0.3992
1.552 | 0.7863 | 2.452 | 0.3961
1.554 | 0.7864 | 2.454 | 0.3914
1.556 | 0.7865 | 2.456 | 0.3875
1.558 | 0.7866 | 2.458 | 0.3884
1.56 | 0.7866 | 2.46 | 0.3892
1.562 | 0.7867 | 2.462 | 0.3888
1.564 | 0.7868 | 2.464 | 0.3877
1.566 | 0.7869 | 2.466 | 0.387
1.568 | 0.787 | 2.468 | 0.387
1.57 | 0.7871 | 2.47 | 0.387
1.572 | 0.7872 | 2.472 | 0.3847
1.574 | 0.7873 | 2.474 | 0.3819
1.576 | 0.7874 | 2.476 | 0.3791
1.578 | 0.7875 | 2.478 | 0.3761
1.58 | 0.7876 | 2.48 | 0.3731
1.582 | 0.7877 | 2.482 | 0.3675
1.584 | 0.7877 | 2.484 | 0.3616
1.586 | 0.7878 | 2.486 | 0.3585
1.588 | 0.7879 | 2.488 | 0.3581
1.59 | 0.788 | 2.49 | 0.3577
1.592 | 0.7881 | 2.492 | 0.3596
1.594 | 0.7882 | 2.494 | 0.3615
1.596 | 0.7883 | 2.496 | 0.3622
1.598 | 0.7883 | 2.498 | 0.3621
1.6 | 0.7882 | 2.5 | 0.362
1.602 | 0.7882
1.604 | 0.7883
1.606 | 0.7883
1.608 | 0.7882
1.61 | 0.7881
1.612 | 0.7881
1.614 | 0.788
1.616 | 0.7879
1.618 | 0.7879
1.62 | 0.7878
1.622 | 0.7878
1.624 | 0.7878
1.626 | 0.7876
1.628 | 0.7876
1.63 | 0.7874
1.632 | 0.7873
1.634 | 0.7872
1.636 | 0.7871
1.638 | 0.7871
1.64 | 0.7869
1.642 | 0.7868
1.644 | 0.7866
1.646 | 0.7864
1.648 | 0.7863
1.65 | 0.7861
1.652 | 0.786
1.654 | 0.7858
1.656 | 0.7857
1.658 | 0.7856
1.66 | 0.7855
1.662 | 0.7854
1.664 | 0.7853
1.666 | 0.7851
1.668 | 0.7849
1.67 | 0.7847
1.672 | 0.7845
1.674 | 0.7842
1.676 | 0.784
1.678 | 0.7838
1.68 | 0.7835
1.682 | 0.7833
1.684 | 0.7831
1.686 | 0.7828
1.688 | 0.7826
1.69 | 0.7824
1.692 | 0.7821
1.694 | 0.7819
1.696 | 0.7816
1.698 | 0.7813
1.7 | 0.781
1.702 | 0.7806
1.704 | 0.7803
1.706 | 0.78
1.708 | 0.7796
1.71 | 0.7792
1.712 | 0.7788
1.714 | 0.7785
1.716 | 0.7781
1.718 | 0.7777
1.72 | 0.7772
1.722 | 0.7767
1.724 | 0.7763
1.726 | 0.7758
1.728 | 0.7752
1.73 | 0.7747
1.732 | 0.7742
1.734 | 0.7737
1.736 | 0.7732
1.738 | 0.7728
1.74 | 0.7723
1.742 | 0.7718
1.744 | 0.7714
1.746 | 0.771
1.748 | 0.7705
1.75 | 0.7701
1.752 | 0.7696
1.754 | 0.7691
1.756 | 0.7685
1.758 | 0.7679
1.76 | 0.7672
1.762 | 0.7663
1.764 | 0.7655
1.766 | 0.7647
1.768 | 0.7638
1.77 | 0.7633
1.772 | 0.7622
1.774 | 0.7609
1.776 | 0.7596
1.778 | 0.7582
1.78 | 0.7567
1.782 | 0.7552
1.784 | 0.7535
1.786 | 0.7518
1.788 | 0.7503
1.79 | 0.749
1.792 | 0.7479
1.794 | 0.7469
1.796 | 0.746
1.798 | 0.7453
1.8 | 0.7446
1.802 | 0.7438
1.804 | 0.743
1.806 | 0.7422
1.808 | 0.7413
1.81 | 0.7403
1.812 | 0.7393
1.814 | 0.7385
1.816 | 0.7379
1.818 | 0.7374
1.82 | 0.7372
1.822 | 0.7373
1.824 | 0.7375
1.826 | 0.738
1.828 | 0.7384
1.83 | 0.7388
1.832 | 0.7389
1.834 | 0.7387
1.836 | 0.7382
1.838 | 0.7375
1.84 | 0.7368
1.842 | 0.7366
1.844 | 0.7369
1.846 | 0.7378
1.848 | 0.7391
1.85 | 0.7407
1.852 | 0.7421
1.854 | 0.7432
1.856 | 0.7439
1.858 | 0.7441
1.86 | 0.7439
1.862 | 0.7431
1.864 | 0.7419
1.866 | 0.7402
1.868 | 0.7382
1.87 | 0.7358
1.872 | 0.7328
1.874 | 0.7297
1.876 | 0.7265
1.878 | 0.7232
1.88 | 0.7198
1.882 | 0.7166
1.884 | 0.7135
1.886 | 0.7103
1.888 | 0.7072
1.89 | 0.7037
1.892 | 0.7
1.894 | 0.6962
1.896 | 0.6923
1.898 | 0.6883
1.9 | 0.6842
1.902 | 0.6803
1.904 | 0.6767
1.906 | 0.6735
1.908 | 0.6709
1.91 | 0.669
1.912 | 0.6677
1.914 | 0.6669
1.916 | 0.6666
1.918 | 0.6667
1.92 | 0.6671
1.922 | 0.6677
1.924 | 0.6684
1.926 | 0.6691
1.928 | 0.6698
1.93 | 0.6704
1.932 | 0.6709
1.934 | 0.6713
1.936 | 0.6716
1.938 | 0.672
1.94 | 0.6723
1.942 | 0.6728
1.944 | 0.6733
1.946 | 0.6739
1.948 | 0.6745
1.95 | 0.6751
1.952 | 0.6756
1.954 | 0.6761
1.956 | 0.6766
1.958 | 0.677
1.96 | 0.6776
1.962 | 0.6782
1.964 | 0.6786
1.966 | 0.6791
1.968 | 0.6795
1.97 | 0.6799
1.972 | 0.6803
1.974 | 0.6807
1.976 | 0.6812
1.978 | 0.6816
1.98 | 0.682
1.982 | 0.6823
1.984 | 0.6826
1.986 | 0.6827
1.988 | 0.6828
1.99 | 0.6828
1.992 | 0.6828
1.994 | 0.6828
1.996 | 0.6826
1.998 | 0.6825
2 | 0.6825
2.002 | 0.6825
2.004 | 0.6824
2.006 | 0.6824
2.008 | 0.6824
2.01 | 0.6822
2.012 | 0.682
2.014 | 0.6818
2.016 | 0.6815
2.018 | 0.6812
2.02 | 0.6807
2.022 | 0.6802
2.024 | 0.6796
2.026 | 0.6791
2.028 | 0.6786
2.03 | 0.678
2.032 | 0.6774
2.034 | 0.6768
2.036 | 0.6762
2.038 | 0.6755
2.04 | 0.6748
2.042 | 0.6741
2.044 | 0.6733
2.046 | 0.6724
2.048 | 0.6715
2.05 | 0.6706
2.052 | 0.6696
2.054 | 0.6686
2.056 | 0.6675
2.058 | 0.6663
2.06 | 0.6651
2.062 | 0.6636
2.064 | 0.662
2.066 | 0.6601
2.068 | 0.6581
2.07 | 0.6561
2.072 | 0.6542
2.074 | 0.6523
2.076 | 0.6503
2.078 | 0.6483
2.08 | 0.6462
2.082 | 0.6441
2.084 | 0.642
2.086 | 0.64
2.088 | 0.6381
2.09 | 0.6365
2.092 | 0.6351
2.094 | 0.6338
2.096 | 0.6327
2.098 | 0.6315
2.1 | 0.6298
2.102 | 0.6276
2.104 | 0.6248
2.106 | 0.6215
2.108 | 0.618
2.11 | 0.6144
2.112 | 0.6113
2.114 | 0.6088
2.116 | 0.6069
2.118 | 0.6055
2.12 | 0.6041
2.122 | 0.6026
2.124 | 0.6007
2.126 | 0.5982
2.128 | 0.5952
2.13 | 0.5915
2.132 | 0.587
2.134 | 0.5816
2.136 | 0.5752
2.138 | 0.5678
2.14 | 0.5593
2.142 | 0.5497
2.144 | 0.5387
2.146 | 0.5264
2.148 | 0.5138
2.15 | 0.5013
2.152 | 0.4898
2.154 | 0.4795
2.156 | 0.4708
2.158 | 0.4639
2.16 | 0.4588
2.162 | 0.4554
2.164 | 0.4535
2.166 | 0.4527
2.168 | 0.4527
2.17 | 0.4532
2.172 | 0.4539
2.174 | 0.4547
2.176 | 0.4552
2.178 | 0.4553
2.18 | 0.4549
2.182 | 0.4537
2.184 | 0.4519
2.186 | 0.4493
2.188 | 0.4461
2.19 | 0.4425
2.192 | 0.4384
2.194 | 0.4338
2.196 | 0.4281
2.198 | 0.4206
2.2 | 0.4111
2.202 | 0.4003
2.204 | 0.3904
2.206 | 0.3841
2.208 | 0.384
2.21 | 0.3915
2.212 | 0.4065
2.214 | 0.427
2.216 | 0.4499
2.218 | 0.4718
2.22 | 0.4909
2.222 | 0.5063
2.224 | 0.518
2.226 | 0.5264
2.228 | 0.5323
2.23 | 0.5362
2.232 | 0.5385
2.234 | 0.5397
2.236 | 0.5402
2.238 | 0.54
2.24 | 0.5396
2.242 | 0.5392
2.244 | 0.5389
2.246 | 0.5384
2.248 | 0.5378
2.25 | 0.5371
2.252 | 0.5363
2.254 | 0.5351
2.256 | 0.5339
2.258 | 0.5326
2.26 | 0.5311
2.262 | 0.5293
2.264 | 0.5275
2.266 | 0.5257
2.268 | 0.5237
2.27 | 0.5213
2.272 | 0.5187
2.274 | 0.5159
2.276 | 0.513
2.278 | 0.5102
2.28 | 0.5075
2.282 | 0.5048
2.284 | 0.5021
2.286 | 0.4995
2.288 | 0.497
2.29 | 0.4946
2.292 | 0.4923
2.294 | 0.4901
2.296 | 0.4879
2.298 | 0.4855
2.3 | 0.4828
2.302 | 0.4801
2.304 | 0.477
2.306 | 0.4738
2.308 | 0.4706
2.31 | 0.4677
2.312 | 0.4652
2.314 | 0.4629
2.316 | 0.461
2.318 | 0.4596
2.32 | 0.4584
2.322 | 0.4576
2.324 | 0.4571
2.326 | 0.457
2.328 | 0.4572
2.33 | 0.4574
2.332 | 0.4579
2.334 | 0.4586
2.336 | 0.4586
2.338 | 0.4582
2.34 | 0.4571
2.342 | 0.4552
2.344 | 0.4525
2.346 | 0.4493
2.348 | 0.4461
2.35 | 0.4431
2.352 | 0.4402
2.354 | 0.4378
2.356 | 0.436
2.358 | 0.435
2.36 | 0.4344
2.362 | 0.4339
2.364 | 0.4336
2.366 | 0.4329
2.368 | 0.4314
2.37 | 0.4292
2.372 | 0.4261
2.374 | 0.4228
2.376 | 0.4196
2.378 | 0.4165
2.38 | 0.4135
2.382 | 0.4117
2.384 | 0.4111
2.386 | 0.4112
2.388 | 0.4123
2.39 | 0.4141
2.392 | 0.4166
2.394 | 0.4187
2.396 | 0.421
2.398 | 0.4236
2.4 | 0.4258
2.402 | 0.4272
2.404 | 0.4281
2.406 | 0.4286
2.408 | 0.4286
2.41 | 0.4279
2.412 | 0.4266
2.414 | 0.4257
2.416 | 0.4245
2.418 | 0.4225
2.42 | 0.42
2.422 | 0.4179
2.424 | 0.4157
2.426 | 0.4133
2.428 | 0.4105
2.43 | 0.4071
2.432 | 0.4035
2.434 | 0.3994
2.436 | 0.3957
2.438 | 0.3922
2.44 | 0.389
2.442 | 0.3864
2.444 | 0.3839
2.446 | 0.3821
2.448 | 0.3803
2.45 | 0.379
2.452 | 0.378
2.454 | 0.3766
2.456 | 0.3747
2.458 | 0.3726
2.46 | 0.372
2.462 | 0.3719
2.464 | 0.3708
2.466 | 0.3706
2.468 | 0.3699
2.47 | 0.3685
2.472 | 0.3658
2.474 | 0.3638
2.476 | 0.3635
2.478 | 0.3618
2.48 | 0.3619
2.482 | 0.3596
2.484 | 0.3544
2.486 | 0.3526
2.488 | 0.3524
2.49 | 0.3531
2.492 | 0.3526
2.494 | 0.3508
2.496 | 0.3494
2.498 | 0.3507
2.5 | 0.3519

## FT-NIR生データ
wave | 塊状_raw
1.299 | 0.8831
1.301 | 0.8767
1.302 | 0.871
1.303 | 0.8711
1.305 | 0.8715
1.306 | 0.8709
1.308 | 0.87
1.309 | 0.8639
1.31 | 0.8662
1.312 | 0.8683
1.313 | 0.8669
1.314 | 0.8656
1.316 | 0.8615
1.317 | 0.8623
1.319 | 0.8606
1.32 | 0.8556
1.321 | 0.8532
1.323 | 0.8507
1.324 | 0.8545
1.325 | 0.8521
1.327 | 0.8555
1.328 | 0.854
1.33 | 0.8518
1.331 | 0.8523
1.333 | 0.8539
1.334 | 0.8455
1.335 | 0.8519
1.337 | 0.8444
1.338 | 0.8476
1.34 | 0.8448
1.341 | 0.8417
1.343 | 0.8478
1.344 | 0.8465
1.345 | 0.847
1.347 | 0.8475
1.348 | 0.8417
1.35 | 0.8283
1.351 | 0.8199
1.353 | 0.8081
1.354 | 0.8032
1.356 | 0.799
1.357 | 0.7964
1.359 | 0.7949
1.36 | 0.7918
1.362 | 0.7914
1.363 | 0.7989
1.365 | 0.7995
1.366 | 0.8035
1.368 | 0.7963
1.369 | 0.7968
1.371 | 0.7969
1.372 | 0.7929
1.374 | 0.7859
1.375 | 0.78
1.377 | 0.7673
1.378 | 0.7584
1.38 | 0.7433
1.381 | 0.736
1.383 | 0.7299
1.384 | 0.7226
1.386 | 0.715
1.387 | 0.6964
1.389 | 0.679
1.39 | 0.6634
1.392 | 0.65
1.394 | 0.637
1.395 | 0.6425
1.397 | 0.651
1.398 | 0.6629
1.4 | 0.6662
1.401 | 0.6656
1.403 | 0.6697
1.405 | 0.6634
1.406 | 0.675
1.408 | 0.686
1.409 | 0.6913
1.411 | 0.6749
1.412 | 0.6065
1.414 | 0.5354
1.416 | 0.5693
1.417 | 0.6742
1.419 | 0.7351
1.42 | 0.7612
1.422 | 0.7788
1.424 | 0.7903
1.425 | 0.8041
1.427 | 0.8126
1.429 | 0.8199
1.43 | 0.8287
1.432 | 0.8358
1.434 | 0.8412
1.435 | 0.8476
1.437 | 0.8498
1.438 | 0.8546
1.44 | 0.8553
1.442 | 0.8601
1.443 | 0.8589
1.445 | 0.8634
1.447 | 0.8617
1.448 | 0.8636
1.45 | 0.8649
1.452 | 0.8695
1.454 | 0.8695
1.455 | 0.8712
1.457 | 0.8711
1.458 | 0.8749
1.46 | 0.8757
1.462 | 0.8748
1.464 | 0.8778
1.465 | 0.8766
1.467 | 0.8783
1.469 | 0.8774
1.471 | 0.8809
1.472 | 0.8832
1.474 | 0.8813
1.476 | 0.8848
1.478 | 0.8813
1.479 | 0.8866
1.481 | 0.8839
1.483 | 0.8866
1.484 | 0.8871
1.486 | 0.8889
1.488 | 0.8885
1.49 | 0.8875
1.492 | 0.887
1.493 | 0.8856
1.495 | 0.8859
1.497 | 0.8838
1.499 | 0.887
1.501 | 0.8874
1.502 | 0.8921
1.504 | 0.8922
1.506 | 0.8956
1.508 | 0.8938
1.51 | 0.8954
1.511 | 0.8953
1.513 | 0.8958
1.515 | 0.896
1.517 | 0.8981
1.519 | 0.8978
1.521 | 0.898
1.523 | 0.8976
1.524 | 0.8992
1.526 | 0.8985
1.528 | 0.9002
1.53 | 0.9001
1.532 | 0.9
1.534 | 0.9004
1.536 | 0.8998
1.538 | 0.8995
1.539 | 0.9008
1.541 | 0.9005
1.543 | 0.9009
1.545 | 0.9013
1.547 | 0.9014
1.549 | 0.9024
1.551 | 0.9019
1.553 | 0.9017
1.555 | 0.9027
1.557 | 0.9014
1.559 | 0.9018
1.561 | 0.9019
1.563 | 0.9018
1.564 | 0.9023
1.566 | 0.9015
1.568 | 0.9027
1.57 | 0.9014
1.572 | 0.9023
1.574 | 0.9028
1.576 | 0.9021
1.578 | 0.9019
1.58 | 0.902
1.582 | 0.9032
1.584 | 0.9037
1.586 | 0.9041
1.588 | 0.9051
1.59 | 0.9045
1.592 | 0.9044
1.594 | 0.9056
1.596 | 0.9045
1.598 | 0.9037
1.601 | 0.9062
1.603 | 0.9052
1.605 | 0.9051
1.607 | 0.9053
1.609 | 0.903
1.611 | 0.9034
1.613 | 0.9038
1.615 | 0.903
1.617 | 0.9032
1.619 | 0.9034
1.621 | 0.9031
1.623 | 0.9027
1.625 | 0.9032
1.628 | 0.9038
1.63 | 0.904
1.632 | 0.9024
1.634 | 0.9019
1.636 | 0.9028
1.638 | 0.9023
1.64 | 0.9023
1.643 | 0.9014
1.645 | 0.9015
1.647 | 0.9017
1.649 | 0.901
1.651 | 0.9002
1.653 | 0.8994
1.656 | 0.8999
1.658 | 0.9002
1.66 | 0.8986
1.662 | 0.8976
1.664 | 0.8967
1.667 | 0.8979
1.669 | 0.8963
1.671 | 0.8965
1.673 | 0.8972
1.676 | 0.8969
1.678 | 0.8938
1.68 | 0.8947
1.682 | 0.8936
1.685 | 0.894
1.687 | 0.8934
1.689 | 0.8919
1.691 | 0.8919
1.694 | 0.8906
1.696 | 0.8899
1.698 | 0.8905
1.701 | 0.8884
1.703 | 0.8885
1.705 | 0.8909
1.708 | 0.8847
1.71 | 0.8858
1.712 | 0.8851
1.715 | 0.8845
1.717 | 0.8815
1.719 | 0.8822
1.722 | 0.8863
1.724 | 0.8793
1.726 | 0.8794
1.729 | 0.8792
1.731 | 0.8776
1.734 | 0.8767
1.736 | 0.8763
1.738 | 0.875
1.741 | 0.8748
1.743 | 0.8728
1.746 | 0.8717
1.748 | 0.8716
1.751 | 0.8709
1.753 | 0.8681
1.756 | 0.8695
1.758 | 0.8669
1.761 | 0.8654
1.763 | 0.8652
1.766 | 0.864
1.768 | 0.8606
1.771 | 0.8595
1.773 | 0.8571
1.776 | 0.8556
1.778 | 0.8523
1.781 | 0.8493
1.783 | 0.846
1.786 | 0.8429
1.788 | 0.8397
1.791 | 0.838
1.793 | 0.8337
1.796 | 0.8332
1.799 | 0.8331
1.801 | 0.8324
1.804 | 0.8336
1.806 | 0.8301
1.809 | 0.8297
1.812 | 0.8282
1.814 | 0.8243
1.817 | 0.8235
1.819 | 0.8225
1.822 | 0.8239
1.825 | 0.8252
1.827 | 0.8269
1.83 | 0.8299
1.833 | 0.8298
1.835 | 0.83
1.838 | 0.8262
1.841 | 0.8182
1.844 | 0.8186
1.846 | 0.825
1.849 | 0.8328
1.852 | 0.8383
1.855 | 0.8393
1.857 | 0.8399
1.86 | 0.837
1.863 | 0.8361
1.866 | 0.8331
1.868 | 0.8271
1.871 | 0.8223
1.874 | 0.8139
1.877 | 0.8061
1.88 | 0.7993
1.883 | 0.7938
1.885 | 0.7896
1.888 | 0.7841
1.891 | 0.7775
1.894 | 0.7691
1.897 | 0.7609
1.9 | 0.7504
1.903 | 0.7431
1.905 | 0.7345
1.908 | 0.7309
1.911 | 0.7263
1.914 | 0.7253
1.917 | 0.7279
1.92 | 0.7284
1.923 | 0.7308
1.926 | 0.7315
1.929 | 0.7332
1.932 | 0.7342
1.935 | 0.7335
1.938 | 0.7353
1.941 | 0.7345
1.944 | 0.7367
1.947 | 0.7378
1.95 | 0.7389
1.953 | 0.7406
1.956 | 0.742
1.959 | 0.7418
1.962 | 0.7425
1.965 | 0.7433
1.968 | 0.7456
1.972 | 0.7462
1.975 | 0.7468
1.978 | 0.749
1.981 | 0.7504
1.984 | 0.7499
1.987 | 0.7494
1.99 | 0.7511
1.994 | 0.7514
1.997 | 0.7491
2 | 0.7488
2.003 | 0.7495
2.006 | 0.7496
2.01 | 0.7492
2.013 | 0.7496
2.016 | 0.7468
2.019 | 0.7466
2.023 | 0.7458
2.026 | 0.7438
2.029 | 0.7442
2.033 | 0.7418
2.036 | 0.741
2.039 | 0.7396
2.042 | 0.7368
2.046 | 0.7348
2.049 | 0.7336
2.053 | 0.7307
2.056 | 0.7291
2.059 | 0.726
2.063 | 0.7227
2.066 | 0.718
2.07 | 0.7114
2.073 | 0.7079
2.076 | 0.7044
2.08 | 0.7003
2.083 | 0.6921
2.087 | 0.6865
2.09 | 0.6841
2.094 | 0.6824
2.097 | 0.6798
2.101 | 0.6792
2.104 | 0.673
2.108 | 0.6576
2.111 | 0.6427
2.115 | 0.6427
2.119 | 0.6438
2.122 | 0.6406
2.126 | 0.6365
2.129 | 0.6293
2.133 | 0.6209
2.137 | 0.6091
2.14 | 0.5938
2.144 | 0.5727
2.148 | 0.5477
2.151 | 0.5198
2.155 | 0.5002
2.159 | 0.4861
2.163 | 0.4839
2.166 | 0.4871
2.17 | 0.4886
2.174 | 0.4898
2.178 | 0.4932
2.181 | 0.4934
2.185 | 0.487
2.189 | 0.4752
2.193 | 0.4677
2.197 | 0.4665
2.201 | 0.4451
2.204 | 0.3873
2.208 | 0.3611
2.212 | 0.4428
2.216 | 0.5203
2.22 | 0.5557
2.224 | 0.5711
2.228 | 0.5777
2.232 | 0.5816
2.236 | 0.5806
2.24 | 0.5774
2.244 | 0.5763
2.248 | 0.5772
2.252 | 0.5767
2.256 | 0.572
2.26 | 0.5697
2.264 | 0.5672
2.269 | 0.5623
2.273 | 0.5567
2.277 | 0.5506
2.281 | 0.5441
2.285 | 0.5372
2.289 | 0.5317
2.293 | 0.5273
2.298 | 0.5229
2.302 | 0.5153
2.306 | 0.5055
2.311 | 0.4973
2.315 | 0.4928
2.319 | 0.4912
2.323 | 0.4879
2.328 | 0.489
2.332 | 0.4917
2.336 | 0.4961
2.341 | 0.489
2.345 | 0.4807
2.35 | 0.4716
2.354 | 0.4626
2.358 | 0.461
2.363 | 0.4628
2.367 | 0.463
2.372 | 0.4521
2.376 | 0.4412
2.381 | 0.433
2.385 | 0.4319
2.39 | 0.4406
2.395 | 0.4478
2.399 | 0.4571
2.404 | 0.4588
2.408 | 0.456
2.413 | 0.4527
2.418 | 0.4497
2.422 | 0.4435
2.427 | 0.4348
2.432 | 0.4261
2.437 | 0.4136
2.441 | 0.4037
2.446 | 0.4012
2.451 | 0.3987
2.456 | 0.3874
2.461 | 0.3895
2.465 | 0.387
2.47 | 0.387
2.475 | 0.3803
2.48 | 0.373
2.485 | 0.3587
2.49 | 0.3577
2.495 | 0.3623
2.5 | 0.362