## 34366
鉱物名 |  | ハロイサイト(Halloysite)
組成式 |  | Al2Si2O5(OH)4
結晶系 |  | 単斜晶系
類 |  | フィロ珪酸塩鉱物
族または系列等 |  | カオリナイトグループ
測定標本 | 出所 | 産業総合研究所地質標本館
| 標本番号 | 34366
| 産地 | Dragon Iron mine, Eureca, Utah, U.S.A.
写真
| 備考 | Clay Mineral Standard No.13 (Ward's Natural Science Establishment)写真：スケールは一目盛り2mm。カラーチャートは長さ4cm。
測定時の標本状態 | Field Spec Pro | 粉砕
| FT-NIR | 粉砕
分析項目 |  | XRD, XRF
USGS標本番号 |  | cm13.8921, klh503.8977, nmnh106236.8988, nmnh106237.8999

## 反射スペクトル(粉砕)
Field Spec Pro |  | FT-NIR
波長 | 反射率 | 波長 | 反射率
0.4 | 0.6838 | 1.3 | 0.7514
0.402 | 0.6882 | 1.302 | 0.7454
0.404 | 0.6874 | 1.304 | 0.7397
0.406 | 0.6899 | 1.306 | 0.7357
0.408 | 0.6909 | 1.308 | 0.7332
0.41 | 0.6936 | 1.31 | 0.7317
0.412 | 0.6944 | 1.312 | 0.7311
0.414 | 0.694 | 1.314 | 0.7299
0.416 | 0.6977 | 1.316 | 0.7285
0.418 | 0.6954 | 1.318 | 0.7255
0.42 | 0.6979 | 1.32 | 0.7226
0.422 | 0.7 | 1.322 | 0.7203
0.424 | 0.7007 | 1.324 | 0.7184
0.426 | 0.7021 | 1.326 | 0.7169
0.428 | 0.7033 | 1.328 | 0.7163
0.43 | 0.7048 | 1.33 | 0.7152
0.432 | 0.7049 | 1.332 | 0.7134
0.434 | 0.7076 | 1.334 | 0.712
0.436 | 0.7089 | 1.336 | 0.7105
0.438 | 0.7092 | 1.338 | 0.7076
0.44 | 0.7106 | 1.34 | 0.7048
0.442 | 0.712 | 1.342 | 0.7024
0.444 | 0.7127 | 1.344 | 0.6995
0.446 | 0.7142 | 1.346 | 0.6934
0.448 | 0.7157 | 1.348 | 0.6834
0.45 | 0.7173 | 1.35 | 0.6701
0.452 | 0.7168 | 1.352 | 0.6564
0.454 | 0.7187 | 1.354 | 0.6448
0.456 | 0.7203 | 1.356 | 0.6358
0.458 | 0.7207 | 1.358 | 0.6286
0.46 | 0.7221 | 1.36 | 0.6241
0.462 | 0.7233 | 1.362 | 0.6218
0.464 | 0.7239 | 1.364 | 0.6189
0.466 | 0.7241 | 1.366 | 0.6138
0.468 | 0.7264 | 1.368 | 0.6064
0.47 | 0.7268 | 1.37 | 0.5975
0.472 | 0.727 | 1.372 | 0.5859
0.474 | 0.7288 | 1.374 | 0.5708
0.476 | 0.7288 | 1.376 | 0.5525
0.478 | 0.7294 | 1.378 | 0.5302
0.48 | 0.7305 | 1.38 | 0.5056
0.482 | 0.7317 | 1.382 | 0.4784
0.484 | 0.7317 | 1.384 | 0.4522
0.486 | 0.7326 | 1.386 | 0.4328
0.488 | 0.7335 | 1.388 | 0.4187
0.49 | 0.7338 | 1.39 | 0.4115
0.492 | 0.7346 | 1.392 | 0.4113
0.494 | 0.7351 | 1.394 | 0.4177
0.496 | 0.7353 | 1.396 | 0.4274
0.498 | 0.736 | 1.398 | 0.4378
0.5 | 0.7368 | 1.4 | 0.4471
0.502 | 0.738 | 1.402 | 0.4554
0.504 | 0.7383 | 1.404 | 0.4604
0.506 | 0.7394 | 1.406 | 0.4547
0.508 | 0.74 | 1.408 | 0.4302
0.51 | 0.7407 | 1.41 | 0.3945
0.512 | 0.742 | 1.412 | 0.3629
0.514 | 0.743 | 1.414 | 0.3575
0.516 | 0.744 | 1.416 | 0.4023
0.518 | 0.7445 | 1.418 | 0.4693
0.52 | 0.7459 | 1.42 | 0.5286
0.522 | 0.747 | 1.422 | 0.567
0.524 | 0.7478 | 1.424 | 0.5831
0.526 | 0.7489 | 1.426 | 0.5915
0.528 | 0.7501 | 1.428 | 0.5989
0.53 | 0.7512 | 1.43 | 0.6079
0.532 | 0.7522 | 1.432 | 0.6163
0.534 | 0.7539 | 1.434 | 0.6241
0.536 | 0.755 | 1.436 | 0.6322
0.538 | 0.7561 | 1.438 | 0.6394
0.54 | 0.7576 | 1.44 | 0.6457
0.542 | 0.7589 | 1.442 | 0.6511
0.544 | 0.76 | 1.444 | 0.6558
0.546 | 0.761 | 1.446 | 0.66
0.548 | 0.7624 | 1.448 | 0.6637
0.55 | 0.7633 | 1.45 | 0.6675
0.552 | 0.7644 | 1.452 | 0.671
0.554 | 0.7659 | 1.454 | 0.6743
0.556 | 0.7669 | 1.456 | 0.6771
0.558 | 0.7682 | 1.458 | 0.6794
0.56 | 0.7696 | 1.46 | 0.6812
0.562 | 0.771 | 1.462 | 0.6825
0.564 | 0.7724 | 1.464 | 0.6839
0.566 | 0.774 | 1.466 | 0.685
0.568 | 0.7758 | 1.468 | 0.6867
0.57 | 0.7773 | 1.47 | 0.689
0.572 | 0.7791 | 1.472 | 0.692
0.574 | 0.7806 | 1.474 | 0.6952
0.576 | 0.7822 | 1.476 | 0.6981
0.578 | 0.7839 | 1.478 | 0.7006
0.58 | 0.7862 | 1.48 | 0.7023
0.582 | 0.7885 | 1.482 | 0.7045
0.584 | 0.7904 | 1.484 | 0.7077
0.586 | 0.7925 | 1.486 | 0.7103
0.588 | 0.7944 | 1.488 | 0.713
0.59 | 0.796 | 1.49 | 0.7143
0.592 | 0.7973 | 1.492 | 0.7148
0.594 | 0.7986 | 1.494 | 0.7153
0.596 | 0.7997 | 1.496 | 0.7164
0.598 | 0.8003 | 1.498 | 0.7179
0.6 | 0.801 | 1.5 | 0.7196
0.602 | 0.8018 | 1.502 | 0.7214
0.604 | 0.8022 | 1.504 | 0.723
0.606 | 0.8025 | 1.506 | 0.7244
0.608 | 0.8025 | 1.508 | 0.7259
0.61 | 0.8032 | 1.51 | 0.7273
0.612 | 0.8032 | 1.512 | 0.7287
0.614 | 0.8036 | 1.514 | 0.7299
0.616 | 0.8049 | 1.516 | 0.7311
0.618 | 0.8062 | 1.518 | 0.732
0.62 | 0.8079 | 1.52 | 0.7324
0.622 | 0.8099 | 1.522 | 0.7328
0.624 | 0.8122 | 1.524 | 0.7331
0.626 | 0.8141 | 1.526 | 0.7335
0.628 | 0.816 | 1.528 | 0.734
0.63 | 0.8177 | 1.53 | 0.7349
0.632 | 0.8193 | 1.532 | 0.736
0.634 | 0.821 | 1.534 | 0.7371
0.636 | 0.8222 | 1.536 | 0.7378
0.638 | 0.8231 | 1.538 | 0.7382
0.64 | 0.8242 | 1.54 | 0.7386
0.642 | 0.8252 | 1.542 | 0.7386
0.644 | 0.8263 | 1.544 | 0.7387
0.646 | 0.8274 | 1.546 | 0.7391
0.648 | 0.8284 | 1.548 | 0.7395
0.65 | 0.8292 | 1.55 | 0.7399
0.652 | 0.8305 | 1.552 | 0.7405
0.654 | 0.8315 | 1.554 | 0.7411
0.656 | 0.8323 | 1.556 | 0.7414
0.658 | 0.8333 | 1.558 | 0.7415
0.66 | 0.8343 | 1.56 | 0.7416
0.662 | 0.8353 | 1.562 | 0.7414
0.664 | 0.8359 | 1.564 | 0.7413
0.666 | 0.8369 | 1.566 | 0.7411
0.668 | 0.8378 | 1.568 | 0.7413
0.67 | 0.8388 | 1.57 | 0.7414
0.672 | 0.8397 | 1.572 | 0.7417
0.674 | 0.8406 | 1.574 | 0.7417
0.676 | 0.8415 | 1.576 | 0.7421
0.678 | 0.8423 | 1.578 | 0.742
0.68 | 0.8434 | 1.58 | 0.7422
0.682 | 0.8441 | 1.582 | 0.7424
0.684 | 0.8448 | 1.584 | 0.7424
0.686 | 0.8458 | 1.586 | 0.7424
0.688 | 0.8465 | 1.588 | 0.7426
0.69 | 0.8473 | 1.59 | 0.7427
0.692 | 0.848 | 1.592 | 0.7427
0.694 | 0.8488 | 1.594 | 0.7428
0.696 | 0.8494 | 1.596 | 0.7429
0.698 | 0.8501 | 1.598 | 0.743
0.7 | 0.8509 | 1.6 | 0.7431
0.702 | 0.8515 | 1.602 | 0.7429
0.704 | 0.8519 | 1.604 | 0.7427
0.706 | 0.8523 | 1.606 | 0.7425
0.708 | 0.8529 | 1.608 | 0.7424
0.71 | 0.8535 | 1.61 | 0.7426
0.712 | 0.854 | 1.612 | 0.7426
0.714 | 0.8546 | 1.614 | 0.7424
0.716 | 0.8552 | 1.616 | 0.7421
0.718 | 0.8556 | 1.618 | 0.7419
0.72 | 0.856 | 1.62 | 0.7418
0.722 | 0.8562 | 1.622 | 0.7417
0.724 | 0.8563 | 1.624 | 0.7416
0.726 | 0.8565 | 1.626 | 0.7415
0.728 | 0.8568 | 1.628 | 0.7415
0.73 | 0.857 | 1.63 | 0.7415
0.732 | 0.8574 | 1.632 | 0.7412
0.734 | 0.8578 | 1.634 | 0.7411
0.736 | 0.8581 | 1.636 | 0.7409
0.738 | 0.8584 | 1.638 | 0.7406
0.74 | 0.8583 | 1.64 | 0.7404
0.742 | 0.858 | 1.642 | 0.74
0.744 | 0.8579 | 1.644 | 0.7396
0.746 | 0.8593 | 1.646 | 0.7392
0.748 | 0.8607 | 1.648 | 0.7388
0.75 | 0.8614 | 1.65 | 0.7384
0.752 | 0.862 | 1.652 | 0.7378
0.754 | 0.8622 | 1.654 | 0.7374
0.756 | 0.8627 | 1.656 | 0.737
0.758 | 0.8629 | 1.658 | 0.7366
0.76 | 0.8635 | 1.66 | 0.7363
0.762 | 0.8637 | 1.662 | 0.736
0.764 | 0.8638 | 1.664 | 0.7356
0.766 | 0.864 | 1.666 | 0.7353
0.768 | 0.8641 | 1.668 | 0.735
0.77 | 0.8645 | 1.67 | 0.7347
0.772 | 0.8646 | 1.672 | 0.7343
0.774 | 0.865 | 1.674 | 0.7339
0.776 | 0.865 | 1.676 | 0.7334
0.778 | 0.8653 | 1.678 | 0.7328
0.78 | 0.8655 | 1.68 | 0.7322
0.782 | 0.8654 | 1.682 | 0.7315
0.784 | 0.8656 | 1.684 | 0.731
0.786 | 0.8658 | 1.686 | 0.7307
0.788 | 0.8658 | 1.688 | 0.7303
0.79 | 0.8659 | 1.69 | 0.7299
0.792 | 0.8661 | 1.692 | 0.7294
0.794 | 0.8662 | 1.694 | 0.7287
0.796 | 0.866 | 1.696 | 0.728
0.798 | 0.8661 | 1.698 | 0.7274
0.8 | 0.866 | 1.7 | 0.7266
0.802 | 0.866 | 1.702 | 0.7259
0.804 | 0.866 | 1.704 | 0.7255
0.806 | 0.8661 | 1.706 | 0.7251
0.808 | 0.8661 | 1.708 | 0.7245
0.81 | 0.8659 | 1.71 | 0.7238
0.812 | 0.866 | 1.712 | 0.7229
0.814 | 0.866 | 1.714 | 0.722
0.816 | 0.8657 | 1.716 | 0.7211
0.818 | 0.8658 | 1.718 | 0.7202
0.82 | 0.8656 | 1.72 | 0.7192
0.822 | 0.8657 | 1.722 | 0.7182
0.824 | 0.8657 | 1.724 | 0.7171
0.826 | 0.8654 | 1.726 | 0.7161
0.828 | 0.8654 | 1.728 | 0.7153
0.83 | 0.8655 | 1.73 | 0.7144
0.832 | 0.8654 | 1.732 | 0.7133
0.834 | 0.8653 | 1.734 | 0.7122
0.836 | 0.865 | 1.736 | 0.7112
0.838 | 0.865 | 1.738 | 0.7101
0.84 | 0.8648 | 1.74 | 0.709
0.842 | 0.8647 | 1.742 | 0.7079
0.844 | 0.8646 | 1.744 | 0.7067
0.846 | 0.8645 | 1.746 | 0.7056
0.848 | 0.8645 | 1.748 | 0.7044
0.85 | 0.8644 | 1.75 | 0.7031
0.852 | 0.8643 | 1.752 | 0.7017
0.854 | 0.8641 | 1.754 | 0.7004
0.856 | 0.8639 | 1.756 | 0.699
0.858 | 0.8639 | 1.758 | 0.6975
0.86 | 0.8638 | 1.76 | 0.6961
0.862 | 0.8636 | 1.762 | 0.6946
0.864 | 0.8632 | 1.764 | 0.693
0.866 | 0.8631 | 1.766 | 0.6913
0.868 | 0.8627 | 1.768 | 0.6895
0.87 | 0.8625 | 1.77 | 0.6874
0.872 | 0.8624 | 1.772 | 0.6854
0.874 | 0.8618 | 1.774 | 0.6832
0.876 | 0.8617 | 1.776 | 0.6811
0.878 | 0.8613 | 1.778 | 0.6791
0.88 | 0.8612 | 1.78 | 0.677
0.882 | 0.8608 | 1.782 | 0.6747
0.884 | 0.8606 | 1.784 | 0.6724
0.886 | 0.8603 | 1.786 | 0.6702
0.888 | 0.8602 | 1.788 | 0.6679
0.89 | 0.86 | 1.79 | 0.6657
0.892 | 0.8595 | 1.792 | 0.6637
0.894 | 0.8592 | 1.794 | 0.662
0.896 | 0.8588 | 1.796 | 0.6605
0.898 | 0.8584 | 1.798 | 0.6594
0.9 | 0.8575 | 1.8 | 0.6585
0.902 | 0.8561 | 1.802 | 0.6576
0.904 | 0.8545 | 1.804 | 0.6569
0.906 | 0.8526 | 1.806 | 0.656
0.908 | 0.8511 | 1.808 | 0.6547
0.91 | 0.8499 | 1.81 | 0.6532
0.912 | 0.8486 | 1.812 | 0.6514
0.914 | 0.8477 | 1.814 | 0.6497
0.916 | 0.8473 | 1.816 | 0.6483
0.918 | 0.8467 | 1.818 | 0.6472
0.92 | 0.8464 | 1.82 | 0.6465
0.922 | 0.846 | 1.822 | 0.6462
0.924 | 0.8456 | 1.824 | 0.6462
0.926 | 0.8448 | 1.826 | 0.6463
0.928 | 0.8438 | 1.828 | 0.6464
0.93 | 0.8425 | 1.83 | 0.6462
0.932 | 0.8404 | 1.832 | 0.6449
0.934 | 0.838 | 1.834 | 0.6431
0.936 | 0.8347 | 1.836 | 0.6409
0.938 | 0.8302 | 1.838 | 0.6386
0.94 | 0.825 | 1.84 | 0.6363
0.942 | 0.8193 | 1.842 | 0.6348
0.944 | 0.8137 | 1.844 | 0.6343
0.946 | 0.8093 | 1.846 | 0.635
0.948 | 0.8068 | 1.848 | 0.6368
0.95 | 0.8058 | 1.85 | 0.6386
0.952 | 0.8059 | 1.852 | 0.64
0.954 | 0.8072 | 1.854 | 0.6405
0.956 | 0.8079 | 1.856 | 0.6401
0.958 | 0.8072 | 1.858 | 0.639
0.96 | 0.8044 | 1.86 | 0.6371
0.962 | 0.7989 | 1.862 | 0.6335
0.964 | 0.7943 | 1.864 | 0.6294
0.966 | 0.793 | 1.866 | 0.6249
0.968 | 0.7987 | 1.868 | 0.6199
0.97 | 0.8103 | 1.87 | 0.6143
0.972 | 0.8169 | 1.872 | 0.6082
0.974 | 0.8236 | 1.874 | 0.6016
0.976 | 0.8295 | 1.876 | 0.5942
0.978 | 0.8342 | 1.878 | 0.5867
0.98 | 0.8375 | 1.88 | 0.5793
0.982 | 0.8403 | 1.882 | 0.5717
0.984 | 0.8423 | 1.884 | 0.5641
0.986 | 0.8435 | 1.886 | 0.5562
0.988 | 0.8447 | 1.888 | 0.5481
0.99 | 0.8456 | 1.89 | 0.539
0.992 | 0.8463 | 1.892 | 0.5289
0.994 | 0.8472 | 1.894 | 0.518
0.996 | 0.8477 | 1.896 | 0.5055
0.998 | 0.8481 | 1.898 | 0.4923
1 | 0.8484 | 1.9 | 0.4788
1.002 | 0.8488 | 1.902 | 0.4659
1.004 | 0.8489 | 1.904 | 0.4549
1.006 | 0.8492 | 1.906 | 0.4454
1.008 | 0.8493 | 1.908 | 0.4384
1.01 | 0.8493 | 1.91 | 0.4351
1.012 | 0.8492 | 1.912 | 0.4339
1.014 | 0.8492 | 1.914 | 0.4354
1.016 | 0.8492 | 1.916 | 0.4398
1.018 | 0.8491 | 1.918 | 0.4451
1.02 | 0.8491 | 1.92 | 0.4513
1.022 | 0.849 | 1.922 | 0.4579
1.024 | 0.8489 | 1.924 | 0.464
1.026 | 0.8487 | 1.926 | 0.4696
1.028 | 0.8485 | 1.928 | 0.4741
1.03 | 0.8486 | 1.93 | 0.4782
1.032 | 0.8486 | 1.932 | 0.4818
1.034 | 0.8485 | 1.934 | 0.4844
1.036 | 0.8482 | 1.936 | 0.487
1.038 | 0.848 | 1.938 | 0.4895
1.04 | 0.8477 | 1.94 | 0.4919
1.042 | 0.8475 | 1.942 | 0.4944
1.044 | 0.8474 | 1.944 | 0.4967
1.046 | 0.8472 | 1.946 | 0.499
1.048 | 0.8469 | 1.948 | 0.5013
1.05 | 0.8466 | 1.95 | 0.5035
1.052 | 0.8464 | 1.952 | 0.5055
1.054 | 0.8461 | 1.954 | 0.5075
1.056 | 0.8458 | 1.956 | 0.5095
1.058 | 0.8455 | 1.958 | 0.5113
1.06 | 0.8452 | 1.96 | 0.5132
1.062 | 0.845 | 1.962 | 0.5151
1.064 | 0.8449 | 1.964 | 0.5171
1.066 | 0.8448 | 1.966 | 0.5191
1.068 | 0.8446 | 1.968 | 0.5212
1.07 | 0.8443 | 1.97 | 0.5232
1.072 | 0.8441 | 1.972 | 0.5253
1.074 | 0.844 | 1.974 | 0.5274
1.076 | 0.8438 | 1.976 | 0.5295
1.078 | 0.8437 | 1.978 | 0.5315
1.08 | 0.8436 | 1.98 | 0.5332
1.082 | 0.8435 | 1.982 | 0.5348
1.084 | 0.8433 | 1.984 | 0.5361
1.086 | 0.8432 | 1.986 | 0.5374
1.088 | 0.843 | 1.988 | 0.5386
1.09 | 0.8428 | 1.99 | 0.5397
1.092 | 0.8428 | 1.992 | 0.5408
1.094 | 0.8426 | 1.994 | 0.5418
1.096 | 0.8423 | 1.996 | 0.5429
1.098 | 0.8422 | 1.998 | 0.544
1.1 | 0.8419 | 2 | 0.545
1.102 | 0.8415 | 2.002 | 0.546
1.104 | 0.841 | 2.004 | 0.5469
1.106 | 0.8406 | 2.006 | 0.5477
1.108 | 0.8403 | 2.008 | 0.5486
1.11 | 0.8399 | 2.01 | 0.5493
1.112 | 0.8395 | 2.012 | 0.5499
1.114 | 0.839 | 2.014 | 0.5505
1.116 | 0.8386 | 2.016 | 0.5511
1.118 | 0.8379 | 2.018 | 0.5515
1.12 | 0.8373 | 2.02 | 0.5519
1.122 | 0.8366 | 2.022 | 0.5522
1.124 | 0.8358 | 2.024 | 0.5524
1.126 | 0.8348 | 2.026 | 0.5526
1.128 | 0.8337 | 2.028 | 0.5527
1.13 | 0.8325 | 2.03 | 0.5528
1.132 | 0.8313 | 2.032 | 0.5529
1.134 | 0.8301 | 2.034 | 0.5529
1.136 | 0.8287 | 2.036 | 0.5529
1.138 | 0.8273 | 2.038 | 0.5528
1.14 | 0.8258 | 2.04 | 0.5526
1.142 | 0.8243 | 2.042 | 0.5523
1.144 | 0.8226 | 2.044 | 0.5518
1.146 | 0.8208 | 2.046 | 0.5512
1.148 | 0.8191 | 2.048 | 0.5503
1.15 | 0.8175 | 2.05 | 0.5494
1.152 | 0.816 | 2.052 | 0.5485
1.154 | 0.8145 | 2.054 | 0.5473
1.156 | 0.8133 | 2.056 | 0.5462
1.158 | 0.8124 | 2.058 | 0.5447
1.16 | 0.8118 | 2.06 | 0.5432
1.162 | 0.8115 | 2.062 | 0.5416
1.164 | 0.8115 | 2.064 | 0.5398
1.166 | 0.8116 | 2.066 | 0.5379
1.168 | 0.8119 | 2.068 | 0.5358
1.17 | 0.8122 | 2.07 | 0.5337
1.172 | 0.8123 | 2.072 | 0.5314
1.174 | 0.8125 | 2.074 | 0.5291
1.176 | 0.8127 | 2.076 | 0.5268
1.178 | 0.8128 | 2.078 | 0.5243
1.18 | 0.8127 | 2.08 | 0.5217
1.182 | 0.8125 | 2.082 | 0.5192
1.184 | 0.8122 | 2.084 | 0.517
1.186 | 0.8119 | 2.086 | 0.515
1.188 | 0.8115 | 2.088 | 0.5132
1.19 | 0.8111 | 2.09 | 0.5115
1.192 | 0.8106 | 2.092 | 0.5098
1.194 | 0.8101 | 2.094 | 0.5081
1.196 | 0.8096 | 2.096 | 0.5057
1.198 | 0.809 | 2.098 | 0.5029
1.2 | 0.8084 | 2.1 | 0.4994
1.202 | 0.8079 | 2.102 | 0.4952
1.204 | 0.8072 | 2.104 | 0.4904
1.206 | 0.8065 | 2.106 | 0.4852
1.208 | 0.8057 | 2.108 | 0.48
1.21 | 0.8047 | 2.11 | 0.4753
1.212 | 0.8036 | 2.112 | 0.471
1.214 | 0.8022 | 2.114 | 0.4677
1.216 | 0.8006 | 2.116 | 0.4648
1.218 | 0.7987 | 2.118 | 0.4623
1.22 | 0.7964 | 2.12 | 0.4598
1.222 | 0.794 | 2.122 | 0.4572
1.224 | 0.7914 | 2.124 | 0.4542
1.226 | 0.7885 | 2.126 | 0.451
1.228 | 0.7855 | 2.128 | 0.4465
1.23 | 0.7824 | 2.13 | 0.4415
1.232 | 0.7796 | 2.132 | 0.4351
1.234 | 0.7771 | 2.134 | 0.4274
1.236 | 0.7751 | 2.136 | 0.418
1.238 | 0.7738 | 2.138 | 0.4069
1.24 | 0.7731 | 2.14 | 0.395
1.242 | 0.7731 | 2.142 | 0.381
1.244 | 0.7735 | 2.144 | 0.3664
1.246 | 0.7743 | 2.146 | 0.3513
1.248 | 0.7752 | 2.148 | 0.3364
1.25 | 0.7761 | 2.15 | 0.3224
1.252 | 0.777 | 2.152 | 0.3092
1.254 | 0.7779 | 2.154 | 0.2979
1.256 | 0.7788 | 2.156 | 0.2884
1.258 | 0.7797 | 2.158 | 0.2811
1.26 | 0.7804 | 2.16 | 0.2763
1.262 | 0.7809 | 2.162 | 0.2732
1.264 | 0.781 | 2.164 | 0.2721
1.266 | 0.7806 | 2.166 | 0.2719
1.268 | 0.7799 | 2.168 | 0.273
1.27 | 0.7787 | 2.17 | 0.2742
1.272 | 0.777 | 2.172 | 0.2754
1.274 | 0.7748 | 2.174 | 0.2766
1.276 | 0.772 | 2.176 | 0.2769
1.278 | 0.7687 | 2.178 | 0.2768
1.28 | 0.7647 | 2.18 | 0.2753
1.282 | 0.7601 | 2.182 | 0.2731
1.284 | 0.7549 | 2.184 | 0.269
1.286 | 0.7495 | 2.186 | 0.2638
1.288 | 0.7441 | 2.188 | 0.2566
1.29 | 0.7389 | 2.19 | 0.2479
1.292 | 0.7339 | 2.192 | 0.2376
1.294 | 0.7292 | 2.194 | 0.2262
1.296 | 0.7247 | 2.196 | 0.2139
1.298 | 0.7202 | 2.198 | 0.2014
1.3 | 0.7156 | 2.2 | 0.1887
1.302 | 0.711 | 2.202 | 0.1793
1.304 | 0.7067 | 2.204 | 0.1713
1.306 | 0.7029 | 2.206 | 0.1711
1.308 | 0.6997 | 2.208 | 0.1734
1.31 | 0.6972 | 2.21 | 0.1856
1.312 | 0.6952 | 2.212 | 0.2003
1.314 | 0.6934 | 2.214 | 0.2208
1.316 | 0.6917 | 2.216 | 0.2423
1.318 | 0.6898 | 2.218 | 0.2643
1.32 | 0.6879 | 2.22 | 0.2865
1.322 | 0.6858 | 2.222 | 0.3045
1.324 | 0.6838 | 2.224 | 0.322
1.326 | 0.6819 | 2.226 | 0.3332
1.328 | 0.6801 | 2.228 | 0.3441
1.33 | 0.6784 | 2.23 | 0.35
1.332 | 0.6767 | 2.232 | 0.3556
1.334 | 0.675 | 2.234 | 0.3581
1.336 | 0.673 | 2.236 | 0.3603
1.338 | 0.6706 | 2.238 | 0.3615
1.34 | 0.6676 | 2.24 | 0.3626
1.342 | 0.6635 | 2.242 | 0.3635
1.344 | 0.6581 | 2.244 | 0.3645
1.346 | 0.6514 | 2.246 | 0.3652
1.348 | 0.6434 | 2.248 | 0.3659
1.35 | 0.6346 | 2.25 | 0.3661
1.352 | 0.6254 | 2.252 | 0.3663
1.354 | 0.6166 | 2.254 | 0.3658
1.356 | 0.6085 | 2.256 | 0.3652
1.358 | 0.6013 | 2.258 | 0.3642
1.36 | 0.5948 | 2.26 | 0.3632
1.362 | 0.5885 | 2.262 | 0.3618
1.364 | 0.582 | 2.264 | 0.3603
1.366 | 0.5748 | 2.266 | 0.3585
1.368 | 0.5662 | 2.268 | 0.3566
1.37 | 0.5556 | 2.27 | 0.3544
1.372 | 0.5427 | 2.272 | 0.3521
1.374 | 0.5274 | 2.274 | 0.3496
1.376 | 0.5099 | 2.276 | 0.3471
1.378 | 0.4907 | 2.278 | 0.3446
1.38 | 0.4679 | 2.28 | 0.342
1.382 | 0.4457 | 2.282 | 0.3394
1.384 | 0.4253 | 2.284 | 0.3367
1.386 | 0.4084 | 2.286 | 0.334
1.388 | 0.3958 | 2.288 | 0.3311
1.39 | 0.3879 | 2.29 | 0.3281
1.392 | 0.3844 | 2.292 | 0.3248
1.394 | 0.3848 | 2.294 | 0.3215
1.396 | 0.3878 | 2.296 | 0.318
1.398 | 0.3919 | 2.298 | 0.3144
1.4 | 0.3956 | 2.3 | 0.3104
1.402 | 0.397 | 2.302 | 0.3065
1.404 | 0.3949 | 2.304 | 0.3024
1.406 | 0.389 | 2.306 | 0.2984
1.408 | 0.3815 | 2.308 | 0.2949
1.41 | 0.3758 | 2.31 | 0.2914
1.412 | 0.3757 | 2.312 | 0.2888
1.414 | 0.3846 | 2.314 | 0.2864
1.416 | 0.4026 | 2.316 | 0.2847
1.418 | 0.4288 | 2.318 | 0.2834
1.42 | 0.4596 | 2.32 | 0.2825
1.422 | 0.4906 | 2.322 | 0.282
1.424 | 0.5154 | 2.324 | 0.2816
1.426 | 0.5356 | 2.326 | 0.2815
1.428 | 0.5513 | 2.328 | 0.2814
1.43 | 0.5635 | 2.33 | 0.2811
1.432 | 0.5733 | 2.332 | 0.2808
1.434 | 0.5818 | 2.334 | 0.2795
1.436 | 0.5892 | 2.336 | 0.2783
1.438 | 0.596 | 2.338 | 0.276
1.44 | 0.6021 | 2.34 | 0.2735
1.442 | 0.6076 | 2.342 | 0.2707
1.444 | 0.6126 | 2.344 | 0.2677
1.446 | 0.6172 | 2.346 | 0.2649
1.448 | 0.6214 | 2.348 | 0.2622
1.45 | 0.6253 | 2.35 | 0.2598
1.452 | 0.6288 | 2.352 | 0.2583
1.454 | 0.632 | 2.354 | 0.2568
1.456 | 0.6349 | 2.356 | 0.2559
1.458 | 0.6377 | 2.358 | 0.2551
1.46 | 0.6401 | 2.36 | 0.2543
1.462 | 0.6425 | 2.362 | 0.2534
1.464 | 0.6449 | 2.364 | 0.2521
1.466 | 0.6474 | 2.366 | 0.2502
1.468 | 0.6501 | 2.368 | 0.248
1.47 | 0.6529 | 2.37 | 0.245
1.472 | 0.6559 | 2.372 | 0.242
1.474 | 0.659 | 2.374 | 0.2385
1.476 | 0.6621 | 2.376 | 0.2351
1.478 | 0.6651 | 2.378 | 0.2323
1.48 | 0.668 | 2.38 | 0.2298
1.482 | 0.6709 | 2.382 | 0.2281
1.484 | 0.6736 | 2.384 | 0.2272
1.486 | 0.6761 | 2.386 | 0.2267
1.488 | 0.6784 | 2.388 | 0.2272
1.49 | 0.6806 | 2.39 | 0.2278
1.492 | 0.6827 | 2.392 | 0.2291
1.494 | 0.6848 | 2.394 | 0.2303
1.496 | 0.6868 | 2.396 | 0.2315
1.498 | 0.6889 | 2.398 | 0.2327
1.5 | 0.6911 | 2.4 | 0.2335
1.502 | 0.6933 | 2.402 | 0.2338
1.504 | 0.6954 | 2.404 | 0.2341
1.506 | 0.6974 | 2.406 | 0.2334
1.508 | 0.6994 | 2.408 | 0.2327
1.51 | 0.7013 | 2.41 | 0.2314
1.512 | 0.7031 | 2.412 | 0.23
1.514 | 0.7047 | 2.414 | 0.2281
1.516 | 0.7062 | 2.416 | 0.2259
1.518 | 0.7077 | 2.418 | 0.2237
1.52 | 0.709 | 2.42 | 0.2212
1.522 | 0.7103 | 2.422 | 0.2187
1.524 | 0.7116 | 2.424 | 0.2159
1.526 | 0.7129 | 2.426 | 0.213
1.528 | 0.714 | 2.428 | 0.2102
1.53 | 0.7151 | 2.43 | 0.2073
1.532 | 0.7162 | 2.432 | 0.2045
1.534 | 0.7172 | 2.434 | 0.202
1.536 | 0.7181 | 2.436 | 0.1994
1.538 | 0.7191 | 2.438 | 0.1973
1.54 | 0.72 | 2.44 | 0.1955
1.542 | 0.7208 | 2.442 | 0.1938
1.544 | 0.7218 | 2.444 | 0.1927
1.546 | 0.7226 | 2.446 | 0.1915
1.548 | 0.7234 | 2.448 | 0.1907
1.55 | 0.7242 | 2.45 | 0.1899
1.552 | 0.7249 | 2.452 | 0.1891
1.554 | 0.7256 | 2.454 | 0.1884
1.556 | 0.7262 | 2.456 | 0.1877
1.558 | 0.7268 | 2.458 | 0.187
1.56 | 0.7274 | 2.46 | 0.1862
1.562 | 0.728 | 2.462 | 0.1852
1.564 | 0.7286 | 2.464 | 0.1841
1.566 | 0.7291 | 2.466 | 0.1829
1.568 | 0.7296 | 2.468 | 0.1816
1.57 | 0.73 | 2.47 | 0.1803
1.572 | 0.7305 | 2.472 | 0.1787
1.574 | 0.7309 | 2.474 | 0.177
1.576 | 0.7314 | 2.476 | 0.1752
1.578 | 0.7318 | 2.478 | 0.1733
1.58 | 0.7323 | 2.48 | 0.1713
1.582 | 0.7327 | 2.482 | 0.1694
1.584 | 0.7332 | 2.484 | 0.1675
1.586 | 0.7336 | 2.486 | 0.166
1.588 | 0.7339 | 2.488 | 0.1648
1.59 | 0.7343 | 2.49 | 0.1637
1.592 | 0.7347 | 2.492 | 0.1633
1.594 | 0.7351 | 2.494 | 0.163
1.596 | 0.7355 | 2.496 | 0.1627
1.598 | 0.7359 | 2.498 | 0.1624
1.6 | 0.7361 | 2.5 | 0.1622
1.602 | 0.7364
1.604 | 0.7367
1.606 | 0.7369
1.608 | 0.7371
1.61 | 0.7373
1.612 | 0.7374
1.614 | 0.7375
1.616 | 0.7376
1.618 | 0.7377
1.62 | 0.7378
1.622 | 0.7378
1.624 | 0.7379
1.626 | 0.7379
1.628 | 0.7379
1.63 | 0.7379
1.632 | 0.7379
1.634 | 0.7378
1.636 | 0.7377
1.638 | 0.7377
1.64 | 0.7376
1.642 | 0.7375
1.644 | 0.7373
1.646 | 0.7371
1.648 | 0.7369
1.65 | 0.7368
1.652 | 0.7365
1.654 | 0.7362
1.656 | 0.7359
1.658 | 0.7356
1.66 | 0.7353
1.662 | 0.735
1.664 | 0.7347
1.666 | 0.7344
1.668 | 0.734
1.67 | 0.7336
1.672 | 0.7333
1.674 | 0.7329
1.676 | 0.7325
1.678 | 0.7321
1.68 | 0.7316
1.682 | 0.7311
1.684 | 0.7307
1.686 | 0.7303
1.688 | 0.7298
1.69 | 0.7294
1.692 | 0.7289
1.694 | 0.7284
1.696 | 0.7278
1.698 | 0.7272
1.7 | 0.7265
1.702 | 0.7257
1.704 | 0.7248
1.706 | 0.7239
1.708 | 0.7229
1.71 | 0.7219
1.712 | 0.7208
1.714 | 0.7197
1.716 | 0.7186
1.718 | 0.7175
1.72 | 0.7164
1.722 | 0.7152
1.724 | 0.714
1.726 | 0.7128
1.728 | 0.7116
1.73 | 0.7104
1.732 | 0.7091
1.734 | 0.7078
1.736 | 0.7064
1.738 | 0.7051
1.74 | 0.7036
1.742 | 0.702
1.744 | 0.7005
1.746 | 0.6989
1.748 | 0.6973
1.75 | 0.6956
1.752 | 0.6938
1.754 | 0.692
1.756 | 0.6902
1.758 | 0.6883
1.76 | 0.6863
1.762 | 0.6843
1.764 | 0.6824
1.766 | 0.6803
1.768 | 0.6781
1.77 | 0.6771
1.772 | 0.675
1.774 | 0.6729
1.776 | 0.6708
1.778 | 0.6685
1.78 | 0.6662
1.782 | 0.6638
1.784 | 0.6614
1.786 | 0.6591
1.788 | 0.6568
1.79 | 0.6548
1.792 | 0.6528
1.794 | 0.651
1.796 | 0.6495
1.798 | 0.6481
1.8 | 0.6467
1.802 | 0.6455
1.804 | 0.6444
1.806 | 0.6432
1.808 | 0.6421
1.81 | 0.6409
1.812 | 0.6398
1.814 | 0.6387
1.816 | 0.6377
1.818 | 0.637
1.82 | 0.6363
1.822 | 0.6359
1.824 | 0.6356
1.826 | 0.6353
1.828 | 0.6349
1.83 | 0.6344
1.832 | 0.6336
1.834 | 0.6326
1.836 | 0.6312
1.838 | 0.6295
1.84 | 0.6278
1.842 | 0.6265
1.844 | 0.6258
1.846 | 0.6257
1.848 | 0.6259
1.85 | 0.6264
1.852 | 0.6268
1.854 | 0.6267
1.856 | 0.6258
1.858 | 0.624
1.86 | 0.6213
1.862 | 0.6178
1.864 | 0.6131
1.866 | 0.6073
1.868 | 0.6004
1.87 | 0.5922
1.872 | 0.5828
1.874 | 0.5726
1.876 | 0.562
1.878 | 0.5514
1.88 | 0.5408
1.882 | 0.5305
1.884 | 0.5193
1.886 | 0.5078
1.888 | 0.4963
1.89 | 0.4844
1.892 | 0.4723
1.894 | 0.4599
1.896 | 0.4477
1.898 | 0.4355
1.9 | 0.4238
1.902 | 0.413
1.904 | 0.4037
1.906 | 0.3959
1.908 | 0.3902
1.91 | 0.3866
1.912 | 0.3852
1.914 | 0.3858
1.916 | 0.388
1.918 | 0.3915
1.92 | 0.3958
1.922 | 0.4005
1.924 | 0.4053
1.926 | 0.41
1.928 | 0.4144
1.93 | 0.4184
1.932 | 0.4221
1.934 | 0.4255
1.936 | 0.4286
1.938 | 0.4315
1.94 | 0.4342
1.942 | 0.4368
1.944 | 0.4394
1.946 | 0.4418
1.948 | 0.4442
1.95 | 0.4465
1.952 | 0.4488
1.954 | 0.4511
1.956 | 0.4532
1.958 | 0.4554
1.96 | 0.4574
1.962 | 0.4596
1.964 | 0.4617
1.966 | 0.4639
1.968 | 0.466
1.97 | 0.4682
1.972 | 0.4703
1.974 | 0.4725
1.976 | 0.4746
1.978 | 0.4767
1.98 | 0.4788
1.982 | 0.4808
1.984 | 0.4828
1.986 | 0.4848
1.988 | 0.4868
1.99 | 0.4886
1.992 | 0.4903
1.994 | 0.492
1.996 | 0.4936
1.998 | 0.4952
2 | 0.4968
2.002 | 0.4984
2.004 | 0.5
2.006 | 0.5016
2.008 | 0.503
2.01 | 0.5044
2.012 | 0.5056
2.014 | 0.5068
2.016 | 0.5078
2.018 | 0.5086
2.02 | 0.5093
2.022 | 0.51
2.024 | 0.5106
2.026 | 0.5111
2.028 | 0.5115
2.03 | 0.5119
2.032 | 0.5121
2.034 | 0.5123
2.036 | 0.5123
2.038 | 0.5123
2.04 | 0.512
2.042 | 0.5117
2.044 | 0.5112
2.046 | 0.5107
2.048 | 0.51
2.05 | 0.509
2.052 | 0.5079
2.054 | 0.5067
2.056 | 0.5053
2.058 | 0.5037
2.06 | 0.502
2.062 | 0.5001
2.064 | 0.498
2.066 | 0.4959
2.068 | 0.4938
2.07 | 0.4916
2.072 | 0.4895
2.074 | 0.4873
2.076 | 0.4852
2.078 | 0.4829
2.08 | 0.4806
2.082 | 0.4783
2.084 | 0.476
2.086 | 0.4739
2.088 | 0.4718
2.09 | 0.4698
2.092 | 0.468
2.094 | 0.4662
2.096 | 0.464
2.098 | 0.4614
2.1 | 0.4583
2.102 | 0.4544
2.104 | 0.45
2.106 | 0.4454
2.108 | 0.4408
2.11 | 0.4365
2.112 | 0.4326
2.114 | 0.4293
2.116 | 0.4263
2.118 | 0.4236
2.12 | 0.4209
2.122 | 0.4179
2.124 | 0.4145
2.126 | 0.4106
2.128 | 0.4063
2.13 | 0.4013
2.132 | 0.3955
2.134 | 0.3887
2.136 | 0.3809
2.138 | 0.372
2.14 | 0.3621
2.142 | 0.3511
2.144 | 0.339
2.146 | 0.3262
2.148 | 0.3133
2.15 | 0.3008
2.152 | 0.2892
2.154 | 0.2787
2.156 | 0.2698
2.158 | 0.2625
2.16 | 0.2568
2.162 | 0.2528
2.164 | 0.2502
2.166 | 0.2488
2.168 | 0.2484
2.17 | 0.2486
2.172 | 0.2492
2.174 | 0.2496
2.176 | 0.2496
2.178 | 0.249
2.18 | 0.2475
2.182 | 0.2449
2.184 | 0.2412
2.186 | 0.2365
2.188 | 0.2309
2.19 | 0.2246
2.192 | 0.2177
2.194 | 0.2101
2.196 | 0.2019
2.198 | 0.1932
2.2 | 0.1842
2.202 | 0.1759
2.204 | 0.1693
2.206 | 0.1662
2.208 | 0.1676
2.21 | 0.1741
2.212 | 0.1854
2.214 | 0.2008
2.216 | 0.2183
2.218 | 0.2364
2.22 | 0.2535
2.222 | 0.269
2.224 | 0.2823
2.226 | 0.2933
2.228 | 0.3023
2.23 | 0.3096
2.232 | 0.3154
2.234 | 0.32
2.236 | 0.3236
2.238 | 0.3265
2.24 | 0.3288
2.242 | 0.3307
2.244 | 0.3321
2.246 | 0.3331
2.248 | 0.3336
2.25 | 0.3339
2.252 | 0.3339
2.254 | 0.3338
2.256 | 0.3333
2.258 | 0.3327
2.26 | 0.3319
2.262 | 0.3309
2.264 | 0.3297
2.266 | 0.3283
2.268 | 0.3265
2.27 | 0.3245
2.272 | 0.3223
2.274 | 0.3199
2.276 | 0.3174
2.278 | 0.3149
2.28 | 0.3124
2.282 | 0.3098
2.284 | 0.3072
2.286 | 0.3046
2.288 | 0.3019
2.29 | 0.2991
2.292 | 0.2961
2.294 | 0.2932
2.296 | 0.29
2.298 | 0.2866
2.3 | 0.2831
2.302 | 0.2795
2.304 | 0.2757
2.306 | 0.2721
2.308 | 0.2687
2.31 | 0.2657
2.312 | 0.2631
2.314 | 0.2608
2.316 | 0.259
2.318 | 0.2575
2.32 | 0.2561
2.322 | 0.2551
2.324 | 0.2543
2.326 | 0.2537
2.328 | 0.2532
2.33 | 0.2529
2.332 | 0.2525
2.334 | 0.2519
2.336 | 0.251
2.338 | 0.2496
2.34 | 0.2479
2.342 | 0.2457
2.344 | 0.2432
2.346 | 0.2405
2.348 | 0.238
2.35 | 0.2357
2.352 | 0.2338
2.354 | 0.2323
2.356 | 0.2312
2.358 | 0.2304
2.36 | 0.2298
2.362 | 0.2293
2.364 | 0.2284
2.366 | 0.227
2.368 | 0.2253
2.37 | 0.223
2.372 | 0.2202
2.374 | 0.217
2.376 | 0.2139
2.378 | 0.211
2.38 | 0.2086
2.382 | 0.2067
2.384 | 0.2055
2.386 | 0.2051
2.388 | 0.2051
2.39 | 0.2055
2.392 | 0.2061
2.394 | 0.2069
2.396 | 0.2079
2.398 | 0.2086
2.4 | 0.2092
2.402 | 0.2094
2.404 | 0.2094
2.406 | 0.209
2.408 | 0.2081
2.41 | 0.207
2.412 | 0.2058
2.414 | 0.2045
2.416 | 0.203
2.418 | 0.2011
2.42 | 0.1992
2.422 | 0.1975
2.424 | 0.1955
2.426 | 0.1934
2.428 | 0.1912
2.43 | 0.1888
2.432 | 0.1864
2.434 | 0.1842
2.436 | 0.1821
2.438 | 0.1803
2.44 | 0.1785
2.442 | 0.1769
2.444 | 0.1757
2.446 | 0.175
2.448 | 0.1741
2.45 | 0.1734
2.452 | 0.1728
2.454 | 0.1725
2.456 | 0.1718
2.458 | 0.1704
2.46 | 0.1698
2.462 | 0.1695
2.464 | 0.1683
2.466 | 0.1676
2.468 | 0.1671
2.47 | 0.166
2.472 | 0.1643
2.474 | 0.1629
2.476 | 0.1618
2.478 | 0.1616
2.48 | 0.1608
2.482 | 0.1586
2.484 | 0.1572
2.486 | 0.1557
2.488 | 0.1553
2.49 | 0.1562
2.492 | 0.1548
2.494 | 0.1544
2.496 | 0.1546
2.498 | 0.1526
2.5 | 0.1547

## FT-NIR生データ
wave | 粉砕_raw
1.299 | 0.7524
1.301 | 0.75
1.302 | 0.7454
1.303 | 0.7414
1.305 | 0.7366
1.306 | 0.7363
1.308 | 0.7341
1.309 | 0.7319
1.31 | 0.7314
1.312 | 0.7307
1.313 | 0.7323
1.314 | 0.7272
1.316 | 0.7308
1.317 | 0.7276
1.319 | 0.7233
1.32 | 0.7224
1.321 | 0.721
1.323 | 0.7208
1.324 | 0.7186
1.325 | 0.7156
1.327 | 0.7162
1.328 | 0.7169
1.33 | 0.7171
1.331 | 0.7137
1.333 | 0.7108
1.334 | 0.7116
1.335 | 0.713
1.337 | 0.7101
1.338 | 0.7063
1.34 | 0.705
1.341 | 0.703
1.343 | 0.7016
1.344 | 0.6989
1.345 | 0.6957
1.347 | 0.69
1.348 | 0.6838
1.35 | 0.67
1.351 | 0.6565
1.353 | 0.6533
1.354 | 0.6434
1.356 | 0.6396
1.357 | 0.6317
1.359 | 0.6236
1.36 | 0.6227
1.362 | 0.6235
1.363 | 0.6216
1.365 | 0.6189
1.366 | 0.613
1.368 | 0.606
1.369 | 0.6016
1.371 | 0.5964
1.372 | 0.5859
1.374 | 0.5726
1.375 | 0.5611
1.377 | 0.5467
1.378 | 0.5299
1.38 | 0.5086
1.381 | 0.4921
1.383 | 0.4678
1.384 | 0.4463
1.386 | 0.4368
1.387 | 0.4222
1.389 | 0.4147
1.39 | 0.4106
1.392 | 0.4095
1.394 | 0.4155
1.395 | 0.4221
1.397 | 0.4331
1.398 | 0.4394
1.4 | 0.4448
1.401 | 0.4522
1.403 | 0.457
1.405 | 0.459
1.406 | 0.4526
1.408 | 0.4399
1.409 | 0.4181
1.411 | 0.3889
1.412 | 0.3561
1.414 | 0.3342
1.416 | 0.3765
1.417 | 0.4554
1.419 | 0.5109
1.42 | 0.5433
1.422 | 0.5638
1.424 | 0.575
1.425 | 0.5867
1.427 | 0.5946
1.429 | 0.6021
1.43 | 0.612
1.432 | 0.6144
1.434 | 0.6202
1.435 | 0.6296
1.437 | 0.6347
1.438 | 0.6418
1.44 | 0.6458
1.442 | 0.6495
1.443 | 0.6548
1.445 | 0.6578
1.447 | 0.6628
1.448 | 0.6631
1.45 | 0.6677
1.452 | 0.671
1.454 | 0.6727
1.455 | 0.6781
1.457 | 0.6761
1.458 | 0.6803
1.46 | 0.6821
1.462 | 0.6814
1.464 | 0.6847
1.465 | 0.6847
1.467 | 0.6847
1.469 | 0.6888
1.471 | 0.6885
1.472 | 0.6936
1.474 | 0.6942
1.476 | 0.6972
1.478 | 0.703
1.479 | 0.7006
1.481 | 0.703
1.483 | 0.7034
1.484 | 0.7113
1.486 | 0.7083
1.488 | 0.7152
1.49 | 0.7144
1.492 | 0.7141
1.493 | 0.7153
1.495 | 0.7138
1.497 | 0.7198
1.499 | 0.7169
1.501 | 0.721
1.502 | 0.7215
1.504 | 0.7234
1.506 | 0.7239
1.508 | 0.7262
1.51 | 0.7263
1.511 | 0.7298
1.513 | 0.7269
1.515 | 0.733
1.517 | 0.7302
1.519 | 0.7338
1.521 | 0.7304
1.523 | 0.7346
1.524 | 0.7324
1.526 | 0.7336
1.528 | 0.7343
1.53 | 0.7346
1.532 | 0.7353
1.534 | 0.7379
1.536 | 0.7377
1.538 | 0.7373
1.539 | 0.7399
1.541 | 0.7372
1.543 | 0.7397
1.545 | 0.7373
1.547 | 0.7416
1.549 | 0.7376
1.551 | 0.7413
1.553 | 0.74
1.555 | 0.7418
1.557 | 0.7415
1.559 | 0.7413
1.561 | 0.7419
1.563 | 0.7408
1.564 | 0.7422
1.566 | 0.7399
1.568 | 0.7423
1.57 | 0.7408
1.572 | 0.7425
1.574 | 0.7404
1.576 | 0.7438
1.578 | 0.7407
1.58 | 0.7427
1.582 | 0.7427
1.584 | 0.7424
1.586 | 0.7411
1.588 | 0.7438
1.59 | 0.7431
1.592 | 0.7419
1.594 | 0.743
1.596 | 0.7429
1.598 | 0.7426
1.601 | 0.744
1.603 | 0.7428
1.605 | 0.7425
1.607 | 0.7418
1.609 | 0.7422
1.611 | 0.7435
1.613 | 0.7429
1.615 | 0.7418
1.617 | 0.7416
1.619 | 0.7415
1.621 | 0.7426
1.623 | 0.7418
1.625 | 0.7406
1.628 | 0.7415
1.63 | 0.7425
1.632 | 0.7403
1.634 | 0.7413
1.636 | 0.7414
1.638 | 0.7397
1.64 | 0.7409
1.643 | 0.7401
1.645 | 0.7393
1.647 | 0.7382
1.649 | 0.7396
1.651 | 0.7379
1.653 | 0.7372
1.656 | 0.7372
1.658 | 0.7365
1.66 | 0.7362
1.662 | 0.7361
1.664 | 0.736
1.667 | 0.7343
1.669 | 0.7355
1.671 | 0.734
1.673 | 0.7345
1.676 | 0.7335
1.678 | 0.7329
1.68 | 0.7323
1.682 | 0.7309
1.685 | 0.731
1.687 | 0.7307
1.689 | 0.7302
1.691 | 0.7295
1.694 | 0.729
1.696 | 0.7274
1.698 | 0.7281
1.701 | 0.7263
1.703 | 0.7245
1.705 | 0.7258
1.708 | 0.725
1.71 | 0.7242
1.712 | 0.7223
1.715 | 0.7213
1.717 | 0.7213
1.719 | 0.7192
1.722 | 0.7188
1.724 | 0.7169
1.726 | 0.715
1.729 | 0.7156
1.731 | 0.7141
1.734 | 0.7118
1.736 | 0.7115
1.738 | 0.7093
1.741 | 0.7091
1.743 | 0.7069
1.746 | 0.7057
1.748 | 0.7045
1.751 | 0.7021
1.753 | 0.7014
1.756 | 0.6993
1.758 | 0.6975
1.761 | 0.6956
1.763 | 0.6934
1.766 | 0.6924
1.768 | 0.6894
1.771 | 0.687
1.773 | 0.6845
1.776 | 0.6803
1.778 | 0.6801
1.781 | 0.6767
1.783 | 0.6728
1.786 | 0.6702
1.788 | 0.6685
1.791 | 0.6646
1.793 | 0.6619
1.796 | 0.6611
1.799 | 0.6593
1.801 | 0.6571
1.804 | 0.6572
1.806 | 0.6561
1.809 | 0.6548
1.812 | 0.6518
1.814 | 0.6492
1.817 | 0.6473
1.819 | 0.6466
1.822 | 0.6474
1.825 | 0.6449
1.827 | 0.6456
1.83 | 0.6473
1.833 | 0.6444
1.835 | 0.6419
1.838 | 0.6396
1.841 | 0.6344
1.844 | 0.6325
1.846 | 0.6336
1.849 | 0.6407
1.852 | 0.64
1.855 | 0.6407
1.857 | 0.6384
1.86 | 0.6385
1.863 | 0.6318
1.866 | 0.6246
1.868 | 0.6191
1.871 | 0.6109
1.874 | 0.6027
1.877 | 0.5915
1.88 | 0.5795
1.883 | 0.5693
1.885 | 0.5592
1.888 | 0.5461
1.891 | 0.5359
1.894 | 0.5193
1.897 | 0.4999
1.9 | 0.4823
1.903 | 0.4619
1.905 | 0.448
1.908 | 0.4369
1.911 | 0.4321
1.914 | 0.4358
1.917 | 0.4424
1.92 | 0.452
1.923 | 0.4621
1.926 | 0.4693
1.929 | 0.4761
1.932 | 0.4824
1.935 | 0.4848
1.938 | 0.4889
1.941 | 0.4932
1.944 | 0.4969
1.947 | 0.5004
1.95 | 0.5035
1.953 | 0.5064
1.956 | 0.5099
1.959 | 0.5121
1.962 | 0.5152
1.965 | 0.5191
1.968 | 0.5214
1.972 | 0.5248
1.975 | 0.5279
1.978 | 0.5315
1.981 | 0.5344
1.984 | 0.5362
1.987 | 0.538
1.99 | 0.5397
1.994 | 0.5414
1.997 | 0.5437
2 | 0.545
2.003 | 0.5469
2.006 | 0.5474
2.01 | 0.5496
2.013 | 0.5498
2.016 | 0.5514
2.019 | 0.5517
2.023 | 0.5525
2.026 | 0.5524
2.029 | 0.5529
2.033 | 0.5526
2.036 | 0.553
2.039 | 0.5525
2.042 | 0.5526
2.046 | 0.5515
2.049 | 0.5494
2.053 | 0.548
2.056 | 0.5465
2.059 | 0.5439
2.063 | 0.541
2.066 | 0.5381
2.07 | 0.5338
2.073 | 0.5298
2.076 | 0.5272
2.08 | 0.523
2.083 | 0.5171
2.087 | 0.5136
2.09 | 0.5102
2.094 | 0.5082
2.097 | 0.5045
2.101 | 0.5002
2.104 | 0.4913
2.108 | 0.4784
2.111 | 0.4694
2.115 | 0.466
2.119 | 0.4634
2.122 | 0.4575
2.126 | 0.451
2.129 | 0.442
2.133 | 0.4315
2.137 | 0.4151
2.14 | 0.3941
2.144 | 0.3674
2.148 | 0.338
2.151 | 0.3118
2.155 | 0.2904
2.159 | 0.2782
2.163 | 0.2727
2.166 | 0.2716
2.17 | 0.274
2.174 | 0.2773
2.178 | 0.2788
2.181 | 0.2747
2.185 | 0.2628
2.189 | 0.2485
2.193 | 0.2341
2.197 | 0.2191
2.201 | 0.1941
2.204 | 0.1621
2.208 | 0.1562
2.212 | 0.1981
2.216 | 0.2548
2.22 | 0.2985
2.224 | 0.3254
2.228 | 0.3416
2.232 | 0.3519
2.236 | 0.3582
2.24 | 0.3636
2.244 | 0.3657
2.248 | 0.3659
2.252 | 0.3668
2.256 | 0.3648
2.26 | 0.3627
2.264 | 0.3604
2.269 | 0.3564
2.273 | 0.3514
2.277 | 0.3455
2.281 | 0.3408
2.285 | 0.335
2.289 | 0.3293
2.293 | 0.3219
2.298 | 0.3164
2.302 | 0.3066
2.306 | 0.2977
2.311 | 0.2899
2.315 | 0.285
2.319 | 0.2839
2.323 | 0.2808
2.328 | 0.2797
2.332 | 0.2816
2.336 | 0.28
2.341 | 0.2744
2.345 | 0.2655
2.35 | 0.2574
2.354 | 0.2549
2.358 | 0.2542
2.363 | 0.2554
2.367 | 0.2519
2.372 | 0.2432
2.376 | 0.2324
2.381 | 0.2263
2.385 | 0.226
2.39 | 0.2279
2.395 | 0.232
2.399 | 0.2343
2.404 | 0.2347
2.408 | 0.2313
2.413 | 0.2293
2.418 | 0.2229
2.422 | 0.2193
2.427 | 0.212
2.432 | 0.2055
2.437 | 0.1967
2.441 | 0.1938
2.446 | 0.1921
2.451 | 0.1908
2.456 | 0.1863
2.461 | 0.1871
2.465 | 0.1814
2.47 | 0.1817
2.475 | 0.1771
2.48 | 0.1709
2.485 | 0.1645
2.49 | 0.1634
2.495 | 0.165
2.5 | 0.1615