## 34779
鉱物名 |  | パリゴルスカイト(Palygorskite)
組成式 |  | （Mg,Al)2Si4O10（OH)・4H2O
結晶系 |  | 単斜晶系
類 |  | フィロ珪酸塩鉱物
族または系列等 |  | セピオライト-パリゴルスカイトグループ
測定標本 | 出所 | 産業総合研究所地質標本館
| 標本番号 | 34779
| 産地 | Attapulgus, Georgia, U.S.A
写真
| 備考 | Clay Mineral Standard No.44 (Ward's Natural Science Establishment) 写真：カラーチャートは長さ4cm。
測定時の標本状態 | Field Spec Pro | 塊状
| FT-NIR | 塊状
分析項目 |  | XRD, XRF
USGS標本番号 |  | cm46.17404, pfl1.17415

## 反射スペクトル(塊状)
Field Spec Pro |  | FT-NIR
波長 | 反射率 | 波長 | 反射率
0.4 | 0.491 | 1.3 | 0.593
0.402 | 0.494 | 1.302 | 0.5928
0.404 | 0.4983 | 1.304 | 0.5913
0.406 | 0.5033 | 1.306 | 0.5903
0.408 | 0.5067 | 1.308 | 0.5911
0.41 | 0.5102 | 1.31 | 0.5907
0.412 | 0.5124 | 1.312 | 0.5897
0.414 | 0.5166 | 1.314 | 0.5884
0.416 | 0.5193 | 1.316 | 0.5876
0.418 | 0.524 | 1.318 | 0.5863
0.42 | 0.5257 | 1.32 | 0.585
0.422 | 0.5281 | 1.322 | 0.5834
0.424 | 0.5312 | 1.324 | 0.5828
0.426 | 0.534 | 1.326 | 0.5821
0.428 | 0.5361 | 1.328 | 0.581
0.43 | 0.5379 | 1.33 | 0.579
0.432 | 0.5414 | 1.332 | 0.5775
0.434 | 0.5427 | 1.334 | 0.5769
0.436 | 0.5458 | 1.336 | 0.5767
0.438 | 0.5482 | 1.338 | 0.5757
0.44 | 0.5509 | 1.34 | 0.5736
0.442 | 0.5533 | 1.342 | 0.5709
0.444 | 0.5566 | 1.344 | 0.5694
0.446 | 0.5597 | 1.346 | 0.5686
0.448 | 0.5617 | 1.348 | 0.5671
0.45 | 0.5653 | 1.35 | 0.5655
0.452 | 0.5687 | 1.352 | 0.5633
0.454 | 0.5724 | 1.354 | 0.562
0.456 | 0.5757 | 1.356 | 0.5603
0.458 | 0.5786 | 1.358 | 0.5591
0.46 | 0.5814 | 1.36 | 0.5581
0.462 | 0.5838 | 1.362 | 0.5576
0.464 | 0.5859 | 1.364 | 0.5561
0.466 | 0.5879 | 1.366 | 0.554
0.468 | 0.5898 | 1.368 | 0.5518
0.47 | 0.5915 | 1.37 | 0.5488
0.472 | 0.5928 | 1.372 | 0.5448
0.474 | 0.5947 | 1.374 | 0.5401
0.476 | 0.5958 | 1.376 | 0.5349
0.478 | 0.5972 | 1.378 | 0.5293
0.48 | 0.5996 | 1.38 | 0.5235
0.482 | 0.6008 | 1.382 | 0.5177
0.484 | 0.6023 | 1.384 | 0.5112
0.486 | 0.6039 | 1.386 | 0.5067
0.488 | 0.6059 | 1.388 | 0.5038
0.49 | 0.6072 | 1.39 | 0.5003
0.492 | 0.6092 | 1.392 | 0.4943
0.494 | 0.6105 | 1.394 | 0.4865
0.496 | 0.6117 | 1.396 | 0.4771
0.498 | 0.6134 | 1.398 | 0.467
0.5 | 0.6154 | 1.4 | 0.4563
0.502 | 0.6169 | 1.402 | 0.4456
0.504 | 0.6184 | 1.404 | 0.4353
0.506 | 0.6203 | 1.406 | 0.4251
0.508 | 0.6218 | 1.408 | 0.4142
0.51 | 0.6234 | 1.41 | 0.3981
0.512 | 0.6258 | 1.412 | 0.3767
0.514 | 0.6272 | 1.414 | 0.354
0.516 | 0.6285 | 1.416 | 0.343
0.518 | 0.6304 | 1.418 | 0.3496
0.52 | 0.632 | 1.42 | 0.3664
0.522 | 0.6338 | 1.422 | 0.3805
0.524 | 0.6356 | 1.424 | 0.3851
0.526 | 0.6375 | 1.426 | 0.3841
0.528 | 0.6392 | 1.428 | 0.3828
0.53 | 0.6411 | 1.43 | 0.3861
0.532 | 0.6428 | 1.432 | 0.3943
0.534 | 0.6445 | 1.434 | 0.402
0.536 | 0.6462 | 1.436 | 0.407
0.538 | 0.6477 | 1.438 | 0.4089
0.54 | 0.6495 | 1.44 | 0.4092
0.542 | 0.6509 | 1.442 | 0.41
0.544 | 0.6524 | 1.444 | 0.4126
0.546 | 0.6538 | 1.446 | 0.4163
0.548 | 0.6552 | 1.448 | 0.4203
0.55 | 0.6566 | 1.45 | 0.4239
0.552 | 0.658 | 1.452 | 0.4267
0.554 | 0.6594 | 1.454 | 0.4288
0.556 | 0.6605 | 1.456 | 0.4308
0.558 | 0.6617 | 1.458 | 0.4326
0.56 | 0.6628 | 1.46 | 0.4341
0.562 | 0.6639 | 1.462 | 0.4351
0.564 | 0.665 | 1.464 | 0.4362
0.566 | 0.6661 | 1.466 | 0.4372
0.568 | 0.6672 | 1.468 | 0.4387
0.57 | 0.6679 | 1.47 | 0.4407
0.572 | 0.6688 | 1.472 | 0.4432
0.574 | 0.6696 | 1.474 | 0.4461
0.576 | 0.6702 | 1.476 | 0.4495
0.578 | 0.6713 | 1.478 | 0.4536
0.58 | 0.6724 | 1.48 | 0.4582
0.582 | 0.6737 | 1.482 | 0.463
0.584 | 0.675 | 1.484 | 0.4678
0.586 | 0.6759 | 1.486 | 0.472
0.588 | 0.6767 | 1.488 | 0.4759
0.59 | 0.6775 | 1.49 | 0.479
0.592 | 0.6781 | 1.492 | 0.4821
0.594 | 0.6788 | 1.494 | 0.4847
0.596 | 0.6793 | 1.496 | 0.4872
0.598 | 0.6797 | 1.498 | 0.4895
0.6 | 0.6799 | 1.5 | 0.4919
0.602 | 0.6801 | 1.502 | 0.4941
0.604 | 0.6801 | 1.504 | 0.4961
0.606 | 0.68 | 1.506 | 0.498
0.608 | 0.6795 | 1.508 | 0.4995
0.61 | 0.6794 | 1.51 | 0.5008
0.612 | 0.6791 | 1.512 | 0.5022
0.614 | 0.6788 | 1.514 | 0.5035
0.616 | 0.6794 | 1.516 | 0.5048
0.618 | 0.6799 | 1.518 | 0.5057
0.62 | 0.6805 | 1.52 | 0.5065
0.622 | 0.6813 | 1.522 | 0.5073
0.624 | 0.6824 | 1.524 | 0.5082
0.626 | 0.6834 | 1.526 | 0.5092
0.628 | 0.684 | 1.528 | 0.5101
0.63 | 0.6848 | 1.53 | 0.5109
0.632 | 0.6856 | 1.532 | 0.5118
0.634 | 0.6862 | 1.534 | 0.5125
0.636 | 0.6867 | 1.536 | 0.5134
0.638 | 0.6872 | 1.538 | 0.5141
0.64 | 0.6876 | 1.54 | 0.5148
0.642 | 0.688 | 1.542 | 0.5155
0.644 | 0.6885 | 1.544 | 0.516
0.646 | 0.6887 | 1.546 | 0.5165
0.648 | 0.6892 | 1.548 | 0.5171
0.65 | 0.6897 | 1.55 | 0.5177
0.652 | 0.6902 | 1.552 | 0.5181
0.654 | 0.6906 | 1.554 | 0.5182
0.656 | 0.6912 | 1.556 | 0.5184
0.658 | 0.6916 | 1.558 | 0.5187
0.66 | 0.692 | 1.56 | 0.5192
0.662 | 0.6924 | 1.562 | 0.5199
0.664 | 0.6929 | 1.564 | 0.5208
0.666 | 0.6933 | 1.566 | 0.5214
0.668 | 0.6938 | 1.568 | 0.5216
0.67 | 0.6943 | 1.57 | 0.5218
0.672 | 0.6947 | 1.572 | 0.5219
0.674 | 0.6952 | 1.574 | 0.522
0.676 | 0.6953 | 1.576 | 0.5223
0.678 | 0.6955 | 1.578 | 0.5225
0.68 | 0.6959 | 1.58 | 0.5229
0.682 | 0.6964 | 1.582 | 0.5234
0.684 | 0.697 | 1.584 | 0.5237
0.686 | 0.6974 | 1.586 | 0.5239
0.688 | 0.6978 | 1.588 | 0.5241
0.69 | 0.6982 | 1.59 | 0.5243
0.692 | 0.6987 | 1.592 | 0.5245
0.694 | 0.699 | 1.594 | 0.5248
0.696 | 0.6993 | 1.596 | 0.5249
0.698 | 0.6999 | 1.598 | 0.5249
0.7 | 0.7003 | 1.6 | 0.5249
0.702 | 0.7006 | 1.602 | 0.5249
0.704 | 0.701 | 1.604 | 0.525
0.706 | 0.7013 | 1.606 | 0.5252
0.708 | 0.7016 | 1.608 | 0.5253
0.71 | 0.702 | 1.61 | 0.5255
0.712 | 0.7025 | 1.612 | 0.5256
0.714 | 0.7027 | 1.614 | 0.5257
0.716 | 0.703 | 1.616 | 0.5258
0.718 | 0.7033 | 1.618 | 0.526
0.72 | 0.7037 | 1.62 | 0.5261
0.722 | 0.704 | 1.622 | 0.5261
0.724 | 0.7043 | 1.624 | 0.526
0.726 | 0.7047 | 1.626 | 0.5259
0.728 | 0.705 | 1.628 | 0.5258
0.73 | 0.7053 | 1.63 | 0.5261
0.732 | 0.7056 | 1.632 | 0.5264
0.734 | 0.7058 | 1.634 | 0.5266
0.736 | 0.7061 | 1.636 | 0.5267
0.738 | 0.7064 | 1.638 | 0.5267
0.74 | 0.7067 | 1.64 | 0.5267
0.742 | 0.7069 | 1.642 | 0.5266
0.744 | 0.7072 | 1.644 | 0.5265
0.746 | 0.7076 | 1.646 | 0.5265
0.748 | 0.7078 | 1.648 | 0.5266
0.75 | 0.7082 | 1.65 | 0.5266
0.752 | 0.7087 | 1.652 | 0.5265
0.754 | 0.7091 | 1.654 | 0.5263
0.756 | 0.7094 | 1.656 | 0.526
0.758 | 0.7098 | 1.658 | 0.5258
0.76 | 0.7101 | 1.66 | 0.5256
0.762 | 0.7107 | 1.662 | 0.5254
0.764 | 0.711 | 1.664 | 0.5251
0.766 | 0.7113 | 1.666 | 0.5249
0.768 | 0.7115 | 1.668 | 0.5247
0.77 | 0.7117 | 1.67 | 0.5245
0.772 | 0.7122 | 1.672 | 0.5243
0.774 | 0.7125 | 1.674 | 0.5239
0.776 | 0.7128 | 1.676 | 0.5235
0.778 | 0.7132 | 1.678 | 0.523
0.78 | 0.7135 | 1.68 | 0.5226
0.782 | 0.7138 | 1.682 | 0.5221
0.784 | 0.714 | 1.684 | 0.5216
0.786 | 0.7143 | 1.686 | 0.5212
0.788 | 0.7145 | 1.688 | 0.5209
0.79 | 0.7147 | 1.69 | 0.5205
0.792 | 0.7149 | 1.692 | 0.5201
0.794 | 0.7151 | 1.694 | 0.5197
0.796 | 0.7152 | 1.696 | 0.5191
0.798 | 0.7153 | 1.698 | 0.5185
0.8 | 0.7153 | 1.7 | 0.518
0.802 | 0.7155 | 1.702 | 0.5174
0.804 | 0.7157 | 1.704 | 0.5166
0.806 | 0.7158 | 1.706 | 0.5157
0.808 | 0.7158 | 1.708 | 0.5148
0.81 | 0.7157 | 1.71 | 0.5136
0.812 | 0.7158 | 1.712 | 0.5122
0.814 | 0.7159 | 1.714 | 0.511
0.816 | 0.7158 | 1.716 | 0.51
0.818 | 0.7158 | 1.718 | 0.5091
0.82 | 0.7157 | 1.72 | 0.5082
0.822 | 0.7155 | 1.722 | 0.5071
0.824 | 0.7154 | 1.724 | 0.506
0.826 | 0.7153 | 1.726 | 0.5048
0.828 | 0.7152 | 1.728 | 0.5036
0.83 | 0.7148 | 1.73 | 0.5025
0.832 | 0.7146 | 1.732 | 0.5017
0.834 | 0.7145 | 1.734 | 0.501
0.836 | 0.7142 | 1.736 | 0.5002
0.838 | 0.7139 | 1.738 | 0.4992
0.84 | 0.7138 | 1.74 | 0.4982
0.842 | 0.7134 | 1.742 | 0.4972
0.844 | 0.7131 | 1.744 | 0.4961
0.846 | 0.7129 | 1.746 | 0.4949
0.848 | 0.7127 | 1.748 | 0.4936
0.85 | 0.7123 | 1.75 | 0.4922
0.852 | 0.712 | 1.752 | 0.4908
0.854 | 0.7117 | 1.754 | 0.4894
0.856 | 0.7112 | 1.756 | 0.488
0.858 | 0.7109 | 1.758 | 0.4864
0.86 | 0.7108 | 1.76 | 0.4849
0.862 | 0.7104 | 1.762 | 0.4831
0.864 | 0.7099 | 1.764 | 0.4814
0.866 | 0.7096 | 1.766 | 0.4797
0.868 | 0.7091 | 1.768 | 0.478
0.87 | 0.7088 | 1.77 | 0.4765
0.872 | 0.7085 | 1.772 | 0.475
0.874 | 0.7082 | 1.774 | 0.4736
0.876 | 0.708 | 1.776 | 0.472
0.878 | 0.7075 | 1.778 | 0.4705
0.88 | 0.7072 | 1.78 | 0.469
0.882 | 0.7069 | 1.782 | 0.4673
0.884 | 0.7067 | 1.784 | 0.4657
0.886 | 0.7062 | 1.786 | 0.464
0.888 | 0.7059 | 1.788 | 0.4624
0.89 | 0.7056 | 1.79 | 0.4609
0.892 | 0.7054 | 1.792 | 0.4595
0.894 | 0.705 | 1.794 | 0.4581
0.896 | 0.7046 | 1.796 | 0.4568
0.898 | 0.7045 | 1.798 | 0.4559
0.9 | 0.7042 | 1.8 | 0.4549
0.902 | 0.704 | 1.802 | 0.4541
0.904 | 0.7036 | 1.804 | 0.4533
0.906 | 0.7033 | 1.806 | 0.4525
0.908 | 0.703 | 1.808 | 0.4518
0.91 | 0.7029 | 1.81 | 0.4511
0.912 | 0.7027 | 1.812 | 0.4505
0.914 | 0.7027 | 1.814 | 0.4499
0.916 | 0.7024 | 1.816 | 0.4496
0.918 | 0.702 | 1.818 | 0.4492
0.92 | 0.7018 | 1.82 | 0.4487
0.922 | 0.7017 | 1.822 | 0.4484
0.924 | 0.7014 | 1.824 | 0.4476
0.926 | 0.7012 | 1.826 | 0.447
0.928 | 0.701 | 1.828 | 0.4464
0.93 | 0.7007 | 1.83 | 0.4455
0.932 | 0.7009 | 1.832 | 0.4446
0.934 | 0.7006 | 1.834 | 0.4436
0.936 | 0.7002 | 1.836 | 0.4426
0.938 | 0.6998 | 1.838 | 0.4417
0.94 | 0.6995 | 1.84 | 0.4404
0.942 | 0.699 | 1.842 | 0.4387
0.944 | 0.6989 | 1.844 | 0.4366
0.946 | 0.6985 | 1.846 | 0.4343
0.948 | 0.6983 | 1.848 | 0.4322
0.95 | 0.6979 | 1.85 | 0.4297
0.952 | 0.6975 | 1.852 | 0.4266
0.954 | 0.6973 | 1.854 | 0.4235
0.956 | 0.6967 | 1.856 | 0.42
0.958 | 0.6963 | 1.858 | 0.4162
0.96 | 0.6956 | 1.86 | 0.4125
0.962 | 0.6946 | 1.862 | 0.4074
0.964 | 0.6939 | 1.864 | 0.4014
0.966 | 0.6929 | 1.866 | 0.3947
0.968 | 0.6923 | 1.868 | 0.3868
0.97 | 0.6927 | 1.87 | 0.3775
0.972 | 0.6932 | 1.872 | 0.3673
0.974 | 0.6935 | 1.874 | 0.3561
0.976 | 0.6936 | 1.876 | 0.3436
0.978 | 0.6939 | 1.878 | 0.3314
0.98 | 0.6941 | 1.88 | 0.3194
0.982 | 0.6944 | 1.882 | 0.3073
0.984 | 0.6946 | 1.884 | 0.2954
0.986 | 0.6949 | 1.886 | 0.2837
0.988 | 0.6951 | 1.888 | 0.2719
0.99 | 0.6954 | 1.89 | 0.2591
0.992 | 0.6957 | 1.892 | 0.246
0.994 | 0.696 | 1.894 | 0.2327
0.996 | 0.6962 | 1.896 | 0.2192
0.998 | 0.6963 | 1.898 | 0.2059
1 | 0.6965 | 1.9 | 0.193
1.002 | 0.6968 | 1.902 | 0.1817
1.004 | 0.697 | 1.904 | 0.1723
1.006 | 0.6971 | 1.906 | 0.1644
1.008 | 0.6973 | 1.908 | 0.1583
1.01 | 0.6974 | 1.91 | 0.1546
1.012 | 0.6975 | 1.912 | 0.1518
1.014 | 0.6975 | 1.914 | 0.1499
1.016 | 0.6976 | 1.916 | 0.1491
1.018 | 0.6976 | 1.918 | 0.1488
1.02 | 0.6976 | 1.92 | 0.149
1.022 | 0.6976 | 1.922 | 0.1502
1.024 | 0.6977 | 1.924 | 0.1523
1.026 | 0.6976 | 1.926 | 0.1552
1.028 | 0.6975 | 1.928 | 0.16
1.03 | 0.6974 | 1.93 | 0.1658
1.032 | 0.6974 | 1.932 | 0.1727
1.034 | 0.6974 | 1.934 | 0.1802
1.036 | 0.6974 | 1.936 | 0.1877
1.038 | 0.6972 | 1.938 | 0.1953
1.04 | 0.6972 | 1.94 | 0.202
1.042 | 0.697 | 1.942 | 0.208
1.044 | 0.6969 | 1.944 | 0.2133
1.046 | 0.6967 | 1.946 | 0.2175
1.048 | 0.6965 | 1.948 | 0.2212
1.05 | 0.6963 | 1.95 | 0.2243
1.052 | 0.6961 | 1.952 | 0.2268
1.054 | 0.6959 | 1.954 | 0.2291
1.056 | 0.6958 | 1.956 | 0.2311
1.058 | 0.6956 | 1.958 | 0.233
1.06 | 0.6954 | 1.96 | 0.2347
1.062 | 0.6952 | 1.962 | 0.2364
1.064 | 0.6951 | 1.964 | 0.2381
1.066 | 0.6949 | 1.966 | 0.2397
1.068 | 0.6948 | 1.968 | 0.2413
1.07 | 0.6946 | 1.97 | 0.243
1.072 | 0.6945 | 1.972 | 0.2448
1.074 | 0.6944 | 1.974 | 0.2467
1.076 | 0.6943 | 1.976 | 0.2486
1.078 | 0.6942 | 1.978 | 0.2505
1.08 | 0.6941 | 1.98 | 0.2528
1.082 | 0.6941 | 1.982 | 0.255
1.084 | 0.694 | 1.984 | 0.2572
1.086 | 0.6941 | 1.986 | 0.2598
1.088 | 0.694 | 1.988 | 0.2624
1.09 | 0.694 | 1.99 | 0.265
1.092 | 0.6939 | 1.992 | 0.2676
1.094 | 0.694 | 1.994 | 0.2703
1.096 | 0.694 | 1.996 | 0.273
1.098 | 0.694 | 1.998 | 0.2758
1.1 | 0.6939 | 2 | 0.2786
1.102 | 0.6939 | 2.002 | 0.2812
1.104 | 0.6939 | 2.004 | 0.2839
1.106 | 0.6938 | 2.006 | 0.2866
1.108 | 0.6938 | 2.008 | 0.2892
1.11 | 0.6937 | 2.01 | 0.2917
1.112 | 0.6935 | 2.012 | 0.2942
1.114 | 0.6934 | 2.014 | 0.2965
1.116 | 0.6932 | 2.016 | 0.2987
1.118 | 0.693 | 2.018 | 0.3008
1.12 | 0.6928 | 2.02 | 0.3027
1.122 | 0.6925 | 2.022 | 0.3045
1.124 | 0.6921 | 2.024 | 0.3062
1.126 | 0.6917 | 2.026 | 0.3078
1.128 | 0.6913 | 2.028 | 0.3093
1.13 | 0.6908 | 2.03 | 0.3109
1.132 | 0.6904 | 2.032 | 0.3124
1.134 | 0.6897 | 2.034 | 0.314
1.136 | 0.689 | 2.036 | 0.3154
1.138 | 0.6882 | 2.038 | 0.3168
1.14 | 0.6874 | 2.04 | 0.3181
1.142 | 0.6863 | 2.042 | 0.3194
1.144 | 0.6853 | 2.044 | 0.3206
1.146 | 0.6841 | 2.046 | 0.3217
1.148 | 0.6829 | 2.048 | 0.3227
1.15 | 0.6817 | 2.05 | 0.3237
1.152 | 0.6805 | 2.052 | 0.3246
1.154 | 0.6794 | 2.054 | 0.3254
1.156 | 0.6786 | 2.056 | 0.3263
1.158 | 0.678 | 2.058 | 0.3271
1.16 | 0.6776 | 2.06 | 0.3279
1.162 | 0.6774 | 2.062 | 0.3286
1.164 | 0.6774 | 2.064 | 0.3294
1.166 | 0.6776 | 2.066 | 0.3301
1.168 | 0.6779 | 2.068 | 0.3308
1.17 | 0.6783 | 2.07 | 0.3314
1.172 | 0.6788 | 2.072 | 0.3319
1.174 | 0.6793 | 2.074 | 0.3324
1.176 | 0.6799 | 2.076 | 0.3328
1.178 | 0.6805 | 2.078 | 0.3332
1.18 | 0.6811 | 2.08 | 0.3336
1.182 | 0.6816 | 2.082 | 0.334
1.184 | 0.6821 | 2.084 | 0.3344
1.186 | 0.6824 | 2.086 | 0.3347
1.188 | 0.6827 | 2.088 | 0.3351
1.19 | 0.683 | 2.09 | 0.3355
1.192 | 0.6833 | 2.092 | 0.3359
1.194 | 0.6835 | 2.094 | 0.3363
1.196 | 0.6838 | 2.096 | 0.3367
1.198 | 0.6841 | 2.098 | 0.337
1.2 | 0.6844 | 2.1 | 0.3372
1.202 | 0.6848 | 2.102 | 0.3372
1.204 | 0.6851 | 2.104 | 0.3372
1.206 | 0.6854 | 2.106 | 0.337
1.208 | 0.6857 | 2.108 | 0.3368
1.21 | 0.686 | 2.11 | 0.3364
1.212 | 0.6863 | 2.112 | 0.336
1.214 | 0.6865 | 2.114 | 0.3355
1.216 | 0.6868 | 2.116 | 0.335
1.218 | 0.687 | 2.118 | 0.3347
1.22 | 0.6872 | 2.12 | 0.3344
1.222 | 0.6874 | 2.122 | 0.3342
1.224 | 0.6875 | 2.124 | 0.3341
1.226 | 0.6877 | 2.126 | 0.334
1.228 | 0.6878 | 2.128 | 0.3337
1.23 | 0.6879 | 2.13 | 0.3335
1.232 | 0.688 | 2.132 | 0.3332
1.234 | 0.6882 | 2.134 | 0.3329
1.236 | 0.6883 | 2.136 | 0.3325
1.238 | 0.6885 | 2.138 | 0.3321
1.24 | 0.6887 | 2.14 | 0.3317
1.242 | 0.6888 | 2.142 | 0.3311
1.244 | 0.689 | 2.144 | 0.3306
1.246 | 0.6892 | 2.146 | 0.3299
1.248 | 0.6894 | 2.148 | 0.3292
1.25 | 0.6895 | 2.15 | 0.3285
1.252 | 0.6896 | 2.152 | 0.3278
1.254 | 0.6897 | 2.154 | 0.3272
1.256 | 0.6898 | 2.156 | 0.3265
1.258 | 0.6899 | 2.158 | 0.3259
1.26 | 0.69 | 2.16 | 0.3252
1.262 | 0.69 | 2.162 | 0.3246
1.264 | 0.6902 | 2.164 | 0.3237
1.266 | 0.6903 | 2.166 | 0.3228
1.268 | 0.6904 | 2.168 | 0.3217
1.27 | 0.6905 | 2.17 | 0.3205
1.272 | 0.6905 | 2.172 | 0.3192
1.274 | 0.6905 | 2.174 | 0.3178
1.276 | 0.6905 | 2.176 | 0.3163
1.278 | 0.6904 | 2.178 | 0.3148
1.28 | 0.6902 | 2.18 | 0.3132
1.282 | 0.6899 | 2.182 | 0.3115
1.284 | 0.6894 | 2.184 | 0.3098
1.286 | 0.6888 | 2.186 | 0.3082
1.288 | 0.6881 | 2.188 | 0.3065
1.29 | 0.6874 | 2.19 | 0.3049
1.292 | 0.6867 | 2.192 | 0.3033
1.294 | 0.6862 | 2.194 | 0.3013
1.296 | 0.6858 | 2.196 | 0.2991
1.298 | 0.6856 | 2.198 | 0.2962
1.3 | 0.6855 | 2.2 | 0.2928
1.302 | 0.6853 | 2.202 | 0.2885
1.304 | 0.6851 | 2.204 | 0.2838
1.306 | 0.6847 | 2.206 | 0.2786
1.308 | 0.6843 | 2.208 | 0.2733
1.31 | 0.6838 | 2.21 | 0.2678
1.312 | 0.6833 | 2.212 | 0.2624
1.314 | 0.6826 | 2.214 | 0.2577
1.316 | 0.6819 | 2.216 | 0.2531
1.318 | 0.6812 | 2.218 | 0.2513
1.32 | 0.6805 | 2.22 | 0.25
1.322 | 0.6797 | 2.222 | 0.2531
1.324 | 0.6789 | 2.224 | 0.2567
1.326 | 0.6781 | 2.226 | 0.2625
1.328 | 0.6771 | 2.228 | 0.2683
1.33 | 0.6761 | 2.23 | 0.2733
1.332 | 0.675 | 2.232 | 0.2783
1.334 | 0.6739 | 2.234 | 0.2812
1.336 | 0.6727 | 2.236 | 0.284
1.338 | 0.6714 | 2.238 | 0.2846
1.34 | 0.6701 | 2.24 | 0.285
1.342 | 0.6688 | 2.242 | 0.2837
1.344 | 0.6674 | 2.244 | 0.2823
1.346 | 0.6661 | 2.246 | 0.2801
1.348 | 0.6646 | 2.248 | 0.2778
1.35 | 0.6631 | 2.25 | 0.2761
1.352 | 0.6616 | 2.252 | 0.2745
1.354 | 0.66 | 2.254 | 0.2742
1.356 | 0.6584 | 2.256 | 0.2742
1.358 | 0.6567 | 2.258 | 0.2751
1.36 | 0.6548 | 2.26 | 0.2762
1.362 | 0.6529 | 2.262 | 0.2772
1.364 | 0.6506 | 2.264 | 0.2783
1.366 | 0.648 | 2.266 | 0.2787
1.368 | 0.6449 | 2.268 | 0.279
1.37 | 0.6414 | 2.27 | 0.2787
1.372 | 0.6372 | 2.272 | 0.2782
1.374 | 0.6325 | 2.274 | 0.2772
1.376 | 0.6272 | 2.276 | 0.276
1.378 | 0.6213 | 2.278 | 0.2744
1.38 | 0.615 | 2.28 | 0.2726
1.382 | 0.6085 | 2.282 | 0.2706
1.384 | 0.602 | 2.284 | 0.2683
1.386 | 0.5954 | 2.286 | 0.2661
1.388 | 0.5888 | 2.288 | 0.2637
1.39 | 0.5819 | 2.29 | 0.2615
1.392 | 0.5746 | 2.292 | 0.2595
1.394 | 0.5667 | 2.294 | 0.2575
1.396 | 0.558 | 2.296 | 0.2557
1.398 | 0.5488 | 2.298 | 0.254
1.4 | 0.539 | 2.3 | 0.2522
1.402 | 0.5288 | 2.302 | 0.2504
1.404 | 0.5182 | 2.304 | 0.2485
1.406 | 0.5068 | 2.306 | 0.2466
1.408 | 0.4948 | 2.308 | 0.2446
1.41 | 0.481 | 2.31 | 0.2426
1.412 | 0.468 | 2.312 | 0.2405
1.414 | 0.4577 | 2.314 | 0.2384
1.416 | 0.4512 | 2.316 | 0.2361
1.418 | 0.4492 | 2.318 | 0.2336
1.42 | 0.4512 | 2.32 | 0.231
1.422 | 0.4561 | 2.322 | 0.2281
1.424 | 0.462 | 2.324 | 0.2253
1.426 | 0.468 | 2.326 | 0.2224
1.428 | 0.4734 | 2.328 | 0.2196
1.43 | 0.4782 | 2.33 | 0.2172
1.432 | 0.4826 | 2.332 | 0.2149
1.434 | 0.4869 | 2.334 | 0.2133
1.436 | 0.491 | 2.336 | 0.2118
1.438 | 0.4948 | 2.338 | 0.2106
1.44 | 0.4978 | 2.34 | 0.2095
1.442 | 0.5005 | 2.342 | 0.2085
1.444 | 0.5031 | 2.344 | 0.2076
1.446 | 0.5057 | 2.346 | 0.2068
1.448 | 0.5082 | 2.348 | 0.206
1.45 | 0.5108 | 2.35 | 0.2051
1.452 | 0.5133 | 2.352 | 0.204
1.454 | 0.5156 | 2.354 | 0.203
1.456 | 0.5178 | 2.356 | 0.2016
1.458 | 0.5198 | 2.358 | 0.2002
1.46 | 0.5216 | 2.36 | 0.1986
1.462 | 0.5232 | 2.362 | 0.1969
1.464 | 0.5248 | 2.364 | 0.1951
1.466 | 0.5264 | 2.366 | 0.1933
1.468 | 0.5282 | 2.368 | 0.1915
1.47 | 0.5303 | 2.37 | 0.1897
1.472 | 0.5328 | 2.372 | 0.188
1.474 | 0.5358 | 2.374 | 0.1863
1.476 | 0.5392 | 2.376 | 0.1847
1.478 | 0.543 | 2.378 | 0.1831
1.48 | 0.5471 | 2.38 | 0.1815
1.482 | 0.5513 | 2.382 | 0.18
1.484 | 0.5556 | 2.384 | 0.1785
1.486 | 0.5597 | 2.386 | 0.177
1.488 | 0.5637 | 2.388 | 0.1755
1.49 | 0.5674 | 2.39 | 0.174
1.492 | 0.5709 | 2.392 | 0.1725
1.494 | 0.5742 | 2.394 | 0.171
1.496 | 0.5772 | 2.396 | 0.1695
1.498 | 0.58 | 2.398 | 0.168
1.5 | 0.5827 | 2.4 | 0.1666
1.502 | 0.5852 | 2.402 | 0.1652
1.504 | 0.5876 | 2.404 | 0.1638
1.506 | 0.5899 | 2.406 | 0.1627
1.508 | 0.592 | 2.408 | 0.1617
1.51 | 0.594 | 2.41 | 0.1608
1.512 | 0.596 | 2.412 | 0.1599
1.514 | 0.5979 | 2.414 | 0.159
1.516 | 0.5997 | 2.416 | 0.1582
1.518 | 0.6014 | 2.418 | 0.1574
1.52 | 0.6031 | 2.42 | 0.1567
1.522 | 0.6046 | 2.422 | 0.156
1.524 | 0.6061 | 2.424 | 0.1553
1.526 | 0.6076 | 2.426 | 0.1547
1.528 | 0.609 | 2.428 | 0.154
1.53 | 0.6104 | 2.43 | 0.1532
1.532 | 0.6117 | 2.432 | 0.1525
1.534 | 0.613 | 2.434 | 0.1518
1.536 | 0.6143 | 2.436 | 0.1511
1.538 | 0.6155 | 2.438 | 0.1505
1.54 | 0.6167 | 2.44 | 0.1499
1.542 | 0.6178 | 2.442 | 0.1494
1.544 | 0.6189 | 2.444 | 0.1491
1.546 | 0.6199 | 2.446 | 0.1488
1.548 | 0.621 | 2.448 | 0.1487
1.55 | 0.622 | 2.45 | 0.1486
1.552 | 0.6229 | 2.452 | 0.1485
1.554 | 0.6238 | 2.454 | 0.1484
1.556 | 0.6247 | 2.456 | 0.1484
1.558 | 0.6255 | 2.458 | 0.1485
1.56 | 0.6262 | 2.46 | 0.1485
1.562 | 0.627 | 2.462 | 0.1485
1.564 | 0.6278 | 2.464 | 0.1484
1.566 | 0.6286 | 2.466 | 0.1482
1.568 | 0.6293 | 2.468 | 0.1476
1.57 | 0.6301 | 2.47 | 0.147
1.572 | 0.6308 | 2.472 | 0.1463
1.574 | 0.6314 | 2.474 | 0.1456
1.576 | 0.6321 | 2.476 | 0.1447
1.578 | 0.6326 | 2.478 | 0.1436
1.58 | 0.6332 | 2.48 | 0.1425
1.582 | 0.6338 | 2.482 | 0.1409
1.584 | 0.6343 | 2.484 | 0.1393
1.586 | 0.6348 | 2.486 | 0.1379
1.588 | 0.6353 | 2.488 | 0.1368
1.59 | 0.6359 | 2.49 | 0.1358
1.592 | 0.6364 | 2.492 | 0.1348
1.594 | 0.6369 | 2.494 | 0.1339
1.596 | 0.6374 | 2.496 | 0.133
1.598 | 0.6378 | 2.498 | 0.1319
1.6 | 0.6383 | 2.5 | 0.131
1.602 | 0.6388
1.604 | 0.6392
1.606 | 0.6397
1.608 | 0.6401
1.61 | 0.6405
1.612 | 0.6409
1.614 | 0.6413
1.616 | 0.6417
1.618 | 0.642
1.62 | 0.6424
1.622 | 0.6428
1.624 | 0.6432
1.626 | 0.6435
1.628 | 0.6439
1.63 | 0.6443
1.632 | 0.6446
1.634 | 0.6449
1.636 | 0.6452
1.638 | 0.6455
1.64 | 0.6458
1.642 | 0.646
1.644 | 0.6462
1.646 | 0.6464
1.648 | 0.6466
1.65 | 0.6467
1.652 | 0.6468
1.654 | 0.6469
1.656 | 0.647
1.658 | 0.647
1.66 | 0.6471
1.662 | 0.6471
1.664 | 0.6472
1.666 | 0.6471
1.668 | 0.647
1.67 | 0.6469
1.672 | 0.6467
1.674 | 0.6465
1.676 | 0.6463
1.678 | 0.6461
1.68 | 0.6458
1.682 | 0.6455
1.684 | 0.6452
1.686 | 0.6449
1.688 | 0.6445
1.69 | 0.6441
1.692 | 0.6437
1.694 | 0.6433
1.696 | 0.6427
1.698 | 0.6421
1.7 | 0.6415
1.702 | 0.6408
1.704 | 0.6401
1.706 | 0.6393
1.708 | 0.6385
1.71 | 0.6377
1.712 | 0.6368
1.714 | 0.6358
1.716 | 0.6348
1.718 | 0.6339
1.72 | 0.6329
1.722 | 0.632
1.724 | 0.631
1.726 | 0.6301
1.728 | 0.6292
1.73 | 0.6284
1.732 | 0.6276
1.734 | 0.6267
1.736 | 0.6259
1.738 | 0.6251
1.74 | 0.6242
1.742 | 0.6234
1.744 | 0.6224
1.746 | 0.6214
1.748 | 0.6203
1.75 | 0.6191
1.752 | 0.6178
1.754 | 0.6166
1.756 | 0.6153
1.758 | 0.6139
1.76 | 0.6123
1.762 | 0.6107
1.764 | 0.6091
1.766 | 0.6074
1.768 | 0.6058
1.77 | 0.605
1.772 | 0.6034
1.774 | 0.6017
1.776 | 0.6
1.778 | 0.5984
1.78 | 0.5969
1.782 | 0.5954
1.784 | 0.5938
1.786 | 0.5923
1.788 | 0.5909
1.79 | 0.5896
1.792 | 0.5884
1.794 | 0.5871
1.796 | 0.5861
1.798 | 0.5851
1.8 | 0.5842
1.802 | 0.5832
1.804 | 0.5823
1.806 | 0.5816
1.808 | 0.5811
1.81 | 0.5806
1.812 | 0.5803
1.814 | 0.5799
1.816 | 0.5795
1.818 | 0.5791
1.82 | 0.5788
1.822 | 0.5784
1.824 | 0.578
1.826 | 0.5776
1.828 | 0.577
1.83 | 0.5763
1.832 | 0.5755
1.834 | 0.5745
1.836 | 0.5735
1.838 | 0.5722
1.84 | 0.5707
1.842 | 0.5689
1.844 | 0.567
1.846 | 0.5648
1.848 | 0.5623
1.85 | 0.5594
1.852 | 0.5563
1.854 | 0.5529
1.856 | 0.5492
1.858 | 0.545
1.86 | 0.5404
1.862 | 0.5351
1.864 | 0.5291
1.866 | 0.5214
1.868 | 0.5121
1.87 | 0.5015
1.872 | 0.4896
1.874 | 0.4767
1.876 | 0.4631
1.878 | 0.4494
1.88 | 0.4355
1.882 | 0.4217
1.884 | 0.4077
1.886 | 0.3937
1.888 | 0.3793
1.89 | 0.3646
1.892 | 0.3497
1.894 | 0.3346
1.896 | 0.3193
1.898 | 0.304
1.9 | 0.2894
1.902 | 0.276
1.904 | 0.2642
1.906 | 0.2541
1.908 | 0.2461
1.91 | 0.2399
1.912 | 0.2356
1.914 | 0.2327
1.916 | 0.2311
1.918 | 0.2307
1.92 | 0.2312
1.922 | 0.2328
1.924 | 0.2354
1.926 | 0.2392
1.928 | 0.2442
1.93 | 0.2504
1.932 | 0.2575
1.934 | 0.2654
1.936 | 0.2737
1.938 | 0.282
1.94 | 0.2899
1.942 | 0.2973
1.944 | 0.3039
1.946 | 0.3098
1.948 | 0.3148
1.95 | 0.3192
1.952 | 0.3231
1.954 | 0.3265
1.956 | 0.3295
1.958 | 0.3323
1.96 | 0.3348
1.962 | 0.3372
1.964 | 0.3396
1.966 | 0.3418
1.968 | 0.3441
1.97 | 0.3464
1.972 | 0.3487
1.974 | 0.3511
1.976 | 0.3535
1.978 | 0.3562
1.98 | 0.3589
1.982 | 0.3617
1.984 | 0.3647
1.986 | 0.3677
1.988 | 0.3709
1.99 | 0.3742
1.992 | 0.3775
1.994 | 0.3809
1.996 | 0.3844
1.998 | 0.3879
2 | 0.3914
2.002 | 0.3948
2.004 | 0.3982
2.006 | 0.4016
2.008 | 0.405
2.01 | 0.4083
2.012 | 0.4115
2.014 | 0.4146
2.016 | 0.4175
2.018 | 0.4204
2.02 | 0.4232
2.022 | 0.4259
2.024 | 0.4286
2.026 | 0.4311
2.028 | 0.4335
2.03 | 0.4359
2.032 | 0.4381
2.034 | 0.4402
2.036 | 0.4422
2.038 | 0.4441
2.04 | 0.446
2.042 | 0.4477
2.044 | 0.4494
2.046 | 0.4511
2.048 | 0.4527
2.05 | 0.4542
2.052 | 0.4556
2.054 | 0.4571
2.056 | 0.4585
2.058 | 0.4599
2.06 | 0.4612
2.062 | 0.4625
2.064 | 0.4637
2.066 | 0.465
2.068 | 0.4662
2.07 | 0.4672
2.072 | 0.4683
2.074 | 0.4693
2.076 | 0.4702
2.078 | 0.4709
2.08 | 0.4717
2.082 | 0.4725
2.084 | 0.4733
2.086 | 0.474
2.088 | 0.4747
2.09 | 0.4754
2.092 | 0.476
2.094 | 0.4766
2.096 | 0.4771
2.098 | 0.4777
2.1 | 0.4782
2.102 | 0.4785
2.104 | 0.4788
2.106 | 0.479
2.108 | 0.4792
2.11 | 0.4792
2.112 | 0.479
2.114 | 0.4789
2.116 | 0.4787
2.118 | 0.4786
2.12 | 0.4785
2.122 | 0.4783
2.124 | 0.4782
2.126 | 0.4781
2.128 | 0.4779
2.13 | 0.4777
2.132 | 0.4775
2.134 | 0.4774
2.136 | 0.4772
2.138 | 0.4771
2.14 | 0.4769
2.142 | 0.4767
2.144 | 0.4764
2.146 | 0.4761
2.148 | 0.4756
2.15 | 0.475
2.152 | 0.4743
2.154 | 0.4736
2.156 | 0.4729
2.158 | 0.4721
2.16 | 0.4714
2.162 | 0.4705
2.164 | 0.4696
2.166 | 0.4685
2.168 | 0.4673
2.17 | 0.466
2.172 | 0.4646
2.174 | 0.463
2.176 | 0.4614
2.178 | 0.4597
2.18 | 0.4579
2.182 | 0.4559
2.184 | 0.4538
2.186 | 0.4516
2.188 | 0.4492
2.19 | 0.4466
2.192 | 0.4437
2.194 | 0.4404
2.196 | 0.4367
2.198 | 0.4324
2.2 | 0.4276
2.202 | 0.4224
2.204 | 0.417
2.206 | 0.4114
2.208 | 0.4057
2.21 | 0.3999
2.212 | 0.3938
2.214 | 0.3875
2.216 | 0.3817
2.218 | 0.3774
2.22 | 0.3756
2.222 | 0.377
2.224 | 0.3816
2.226 | 0.3885
2.228 | 0.3965
2.23 | 0.4042
2.232 | 0.4106
2.234 | 0.4154
2.236 | 0.4186
2.238 | 0.4205
2.24 | 0.4213
2.242 | 0.4212
2.244 | 0.4206
2.246 | 0.4195
2.248 | 0.4181
2.25 | 0.4167
2.252 | 0.4154
2.254 | 0.4146
2.256 | 0.4146
2.258 | 0.415
2.26 | 0.4158
2.262 | 0.4168
2.264 | 0.4176
2.266 | 0.418
2.268 | 0.4179
2.27 | 0.4175
2.272 | 0.4167
2.274 | 0.4157
2.276 | 0.4144
2.278 | 0.4129
2.28 | 0.4112
2.282 | 0.4093
2.284 | 0.4071
2.286 | 0.4049
2.288 | 0.4027
2.29 | 0.4004
2.292 | 0.3981
2.294 | 0.3959
2.296 | 0.3937
2.298 | 0.3915
2.3 | 0.3892
2.302 | 0.3869
2.304 | 0.3844
2.306 | 0.3819
2.308 | 0.3794
2.31 | 0.3767
2.312 | 0.3739
2.314 | 0.3712
2.316 | 0.3685
2.318 | 0.3656
2.32 | 0.3623
2.322 | 0.3589
2.324 | 0.3552
2.326 | 0.3511
2.328 | 0.3471
2.33 | 0.3434
2.332 | 0.3404
2.334 | 0.3379
2.336 | 0.3358
2.338 | 0.3343
2.34 | 0.3333
2.342 | 0.3325
2.344 | 0.3316
2.346 | 0.3308
2.348 | 0.33
2.35 | 0.3292
2.352 | 0.3282
2.354 | 0.3268
2.356 | 0.3255
2.358 | 0.3239
2.36 | 0.3219
2.362 | 0.3198
2.364 | 0.3176
2.366 | 0.3154
2.368 | 0.313
2.37 | 0.3105
2.372 | 0.3083
2.374 | 0.3061
2.376 | 0.3041
2.378 | 0.3021
2.38 | 0.3002
2.382 | 0.2985
2.384 | 0.2966
2.386 | 0.2946
2.388 | 0.2927
2.39 | 0.2909
2.392 | 0.289
2.394 | 0.2871
2.396 | 0.2851
2.398 | 0.2832
2.4 | 0.2813
2.402 | 0.2795
2.404 | 0.2778
2.406 | 0.2762
2.408 | 0.2748
2.41 | 0.2733
2.412 | 0.2718
2.414 | 0.2701
2.416 | 0.2689
2.418 | 0.268
2.42 | 0.2668
2.422 | 0.2655
2.424 | 0.2643
2.426 | 0.2631
2.428 | 0.2619
2.43 | 0.2605
2.432 | 0.259
2.434 | 0.2579
2.436 | 0.2568
2.438 | 0.2561
2.44 | 0.2553
2.442 | 0.2546
2.444 | 0.2542
2.446 | 0.2544
2.448 | 0.2546
2.45 | 0.254
2.452 | 0.2539
2.454 | 0.2541
2.456 | 0.2532
2.458 | 0.2526
2.46 | 0.2525
2.462 | 0.252
2.464 | 0.2512
2.466 | 0.2508
2.468 | 0.2505
2.47 | 0.2496
2.472 | 0.2486
2.474 | 0.2474
2.476 | 0.2466
2.478 | 0.2466
2.48 | 0.2464
2.482 | 0.245
2.484 | 0.2428
2.486 | 0.2406
2.488 | 0.2384
2.49 | 0.2402
2.492 | 0.242
2.494 | 0.2388
2.496 | 0.2358
2.498 | 0.2334
2.5 | 0.2314

## FT-NIR生データ
wave | 塊状_raw
1.299 | 0.5927
1.301 | 0.5908
1.302 | 0.5949
1.303 | 0.5947
1.305 | 0.5886
1.306 | 0.5866
1.308 | 0.5932
1.309 | 0.5919
1.31 | 0.59
1.312 | 0.5927
1.313 | 0.5861
1.314 | 0.5873
1.316 | 0.5892
1.317 | 0.5869
1.319 | 0.586
1.32 | 0.5861
1.321 | 0.5823
1.323 | 0.583
1.324 | 0.5832
1.325 | 0.5818
1.327 | 0.5823
1.328 | 0.5815
1.33 | 0.5793
1.331 | 0.5758
1.333 | 0.5788
1.334 | 0.5764
1.335 | 0.5761
1.337 | 0.5778
1.338 | 0.5743
1.34 | 0.5761
1.341 | 0.5714
1.343 | 0.5685
1.344 | 0.5686
1.345 | 0.5706
1.347 | 0.5687
1.348 | 0.5659
1.35 | 0.566
1.351 | 0.5644
1.353 | 0.5591
1.354 | 0.5663
1.356 | 0.5587
1.357 | 0.5606
1.359 | 0.5571
1.36 | 0.5576
1.362 | 0.5592
1.363 | 0.5572
1.365 | 0.5555
1.366 | 0.5522
1.368 | 0.5545
1.369 | 0.5478
1.371 | 0.5501
1.372 | 0.5438
1.374 | 0.5407
1.375 | 0.5385
1.377 | 0.532
1.378 | 0.5302
1.38 | 0.5215
1.381 | 0.5229
1.383 | 0.5174
1.384 | 0.5087
1.386 | 0.505
1.387 | 0.5048
1.389 | 0.5037
1.39 | 0.5007
1.392 | 0.4941
1.394 | 0.4888
1.395 | 0.4806
1.397 | 0.475
1.398 | 0.4651
1.4 | 0.4578
1.401 | 0.4516
1.403 | 0.4393
1.405 | 0.4347
1.406 | 0.4209
1.408 | 0.4164
1.409 | 0.4047
1.411 | 0.3957
1.412 | 0.378
1.414 | 0.3541
1.416 | 0.3343
1.417 | 0.3353
1.419 | 0.3586
1.42 | 0.3776
1.422 | 0.3834
1.424 | 0.3843
1.425 | 0.3842
1.427 | 0.3805
1.429 | 0.381
1.43 | 0.3858
1.432 | 0.3954
1.434 | 0.4007
1.435 | 0.4073
1.437 | 0.4071
1.438 | 0.4098
1.44 | 0.4082
1.442 | 0.4089
1.443 | 0.4121
1.445 | 0.414
1.447 | 0.4186
1.448 | 0.421
1.45 | 0.424
1.452 | 0.4268
1.454 | 0.4282
1.455 | 0.4294
1.457 | 0.4318
1.458 | 0.433
1.46 | 0.4347
1.462 | 0.4345
1.464 | 0.4369
1.465 | 0.4357
1.467 | 0.439
1.469 | 0.4381
1.471 | 0.4423
1.472 | 0.4435
1.474 | 0.4462
1.476 | 0.4489
1.478 | 0.4526
1.479 | 0.4564
1.481 | 0.4606
1.483 | 0.4647
1.484 | 0.4695
1.486 | 0.4718
1.488 | 0.4778
1.49 | 0.4765
1.492 | 0.4835
1.493 | 0.4822
1.495 | 0.4877
1.497 | 0.4877
1.499 | 0.4905
1.501 | 0.4928
1.502 | 0.4941
1.504 | 0.4965
1.506 | 0.4982
1.508 | 0.4996
1.51 | 0.5003
1.511 | 0.5015
1.513 | 0.5031
1.515 | 0.5044
1.517 | 0.5057
1.519 | 0.5063
1.521 | 0.5057
1.523 | 0.508
1.524 | 0.5081
1.526 | 0.5098
1.528 | 0.51
1.53 | 0.5105
1.532 | 0.5122
1.534 | 0.5119
1.536 | 0.5135
1.538 | 0.5138
1.539 | 0.5146
1.541 | 0.5154
1.543 | 0.5159
1.545 | 0.5165
1.547 | 0.5161
1.549 | 0.5174
1.551 | 0.5182
1.553 | 0.5187
1.555 | 0.5177
1.557 | 0.5187
1.559 | 0.5188
1.561 | 0.5191
1.563 | 0.5197
1.564 | 0.5218
1.566 | 0.5218
1.568 | 0.5212
1.57 | 0.5216
1.572 | 0.522
1.574 | 0.5221
1.576 | 0.5227
1.578 | 0.5221
1.58 | 0.5228
1.582 | 0.5237
1.584 | 0.5237
1.586 | 0.5241
1.588 | 0.5242
1.59 | 0.524
1.592 | 0.5244
1.594 | 0.525
1.596 | 0.5252
1.598 | 0.5249
1.601 | 0.5249
1.603 | 0.5245
1.605 | 0.5252
1.607 | 0.5253
1.609 | 0.5253
1.611 | 0.5259
1.613 | 0.5258
1.615 | 0.5251
1.617 | 0.5261
1.619 | 0.5259
1.621 | 0.5265
1.623 | 0.5265
1.625 | 0.5257
1.628 | 0.5252
1.63 | 0.5259
1.632 | 0.5269
1.634 | 0.5266
1.636 | 0.5268
1.638 | 0.5263
1.64 | 0.5267
1.643 | 0.5271
1.645 | 0.526
1.647 | 0.5266
1.649 | 0.5266
1.651 | 0.5269
1.653 | 0.5265
1.656 | 0.5257
1.658 | 0.5259
1.66 | 0.5256
1.662 | 0.5256
1.664 | 0.5249
1.667 | 0.5244
1.669 | 0.525
1.671 | 0.5245
1.673 | 0.5241
1.676 | 0.5234
1.678 | 0.5229
1.68 | 0.5229
1.682 | 0.5225
1.685 | 0.5207
1.687 | 0.521
1.689 | 0.521
1.691 | 0.52
1.694 | 0.5203
1.696 | 0.5188
1.698 | 0.5179
1.701 | 0.5186
1.703 | 0.5168
1.705 | 0.5152
1.708 | 0.5157
1.71 | 0.5144
1.712 | 0.5114
1.715 | 0.51
1.717 | 0.5095
1.719 | 0.5087
1.722 | 0.5075
1.724 | 0.5064
1.726 | 0.5043
1.729 | 0.5023
1.731 | 0.5018
1.734 | 0.5014
1.736 | 0.5011
1.738 | 0.4981
1.741 | 0.4977
1.743 | 0.4967
1.746 | 0.4949
1.748 | 0.4942
1.751 | 0.491
1.753 | 0.4902
1.756 | 0.488
1.758 | 0.4865
1.761 | 0.4852
1.763 | 0.4817
1.766 | 0.4802
1.768 | 0.4779
1.771 | 0.4759
1.773 | 0.4748
1.776 | 0.4722
1.778 | 0.4706
1.781 | 0.4683
1.783 | 0.4668
1.786 | 0.464
1.788 | 0.462
1.791 | 0.4607
1.793 | 0.4584
1.796 | 0.4567
1.799 | 0.4557
1.801 | 0.4545
1.804 | 0.4534
1.806 | 0.4523
1.809 | 0.4515
1.812 | 0.4512
1.814 | 0.4487
1.817 | 0.4506
1.819 | 0.4471
1.822 | 0.4508
1.825 | 0.4452
1.827 | 0.4482
1.83 | 0.4447
1.833 | 0.4446
1.835 | 0.4414
1.838 | 0.4427
1.841 | 0.4404
1.844 | 0.437
1.846 | 0.4318
1.849 | 0.4339
1.852 | 0.4257
1.855 | 0.4233
1.857 | 0.4156
1.86 | 0.414
1.863 | 0.4051
1.866 | 0.3956
1.868 | 0.3855
1.871 | 0.3716
1.874 | 0.3586
1.877 | 0.3371
1.88 | 0.3202
1.883 | 0.3033
1.885 | 0.2884
1.888 | 0.2714
1.891 | 0.2534
1.894 | 0.2333
1.897 | 0.2134
1.9 | 0.1957
1.903 | 0.1789
1.905 | 0.1656
1.908 | 0.156
1.911 | 0.1533
1.914 | 0.15
1.917 | 0.1493
1.92 | 0.15
1.923 | 0.1501
1.926 | 0.1545
1.929 | 0.1618
1.932 | 0.1725
1.935 | 0.1835
1.938 | 0.1954
1.941 | 0.2056
1.944 | 0.2133
1.947 | 0.2196
1.95 | 0.2238
1.953 | 0.2281
1.956 | 0.2313
1.959 | 0.234
1.962 | 0.237
1.965 | 0.2391
1.968 | 0.2416
1.972 | 0.2444
1.975 | 0.2477
1.978 | 0.2499
1.981 | 0.2542
1.984 | 0.2568
1.987 | 0.2616
1.99 | 0.2655
1.994 | 0.2697
1.997 | 0.2737
2 | 0.2798
2.003 | 0.2817
2.006 | 0.2876
2.01 | 0.2909
2.013 | 0.2955
2.016 | 0.2986
2.019 | 0.3024
2.023 | 0.3049
2.026 | 0.3078
2.029 | 0.3098
2.033 | 0.3131
2.036 | 0.3154
2.039 | 0.3175
2.042 | 0.3196
2.046 | 0.3216
2.049 | 0.3235
2.053 | 0.3245
2.056 | 0.3264
2.059 | 0.3278
2.063 | 0.3285
2.066 | 0.3303
2.07 | 0.3315
2.073 | 0.3319
2.076 | 0.333
2.08 | 0.3335
2.083 | 0.3343
2.087 | 0.3349
2.09 | 0.3354
2.094 | 0.3362
2.097 | 0.3371
2.101 | 0.3372
2.104 | 0.337
2.108 | 0.3373
2.111 | 0.3364
2.115 | 0.3347
2.119 | 0.3343
2.122 | 0.3341
2.126 | 0.3346
2.129 | 0.3335
2.133 | 0.3332
2.137 | 0.3317
2.14 | 0.3319
2.144 | 0.3309
2.148 | 0.3294
2.151 | 0.3276
2.155 | 0.3268
2.159 | 0.3255
2.163 | 0.3246
2.166 | 0.3226
2.17 | 0.3206
2.174 | 0.318
2.178 | 0.3153
2.181 | 0.3117
2.185 | 0.3084
2.189 | 0.3056
2.193 | 0.303
2.197 | 0.2978
2.201 | 0.2911
2.204 | 0.2815
2.208 | 0.2743
2.212 | 0.2683
2.216 | 0.2507
2.22 | 0.2396
2.224 | 0.2553
2.228 | 0.2744
2.232 | 0.2817
2.236 | 0.2842
2.24 | 0.2842
2.244 | 0.2822
2.248 | 0.2775
2.252 | 0.2722
2.256 | 0.2732
2.26 | 0.2771
2.264 | 0.2807
2.269 | 0.279
2.273 | 0.2772
2.277 | 0.275
2.281 | 0.2723
2.285 | 0.2677
2.289 | 0.2612
2.293 | 0.2573
2.298 | 0.2552
2.302 | 0.2508
2.306 | 0.2462
2.311 | 0.2409
2.315 | 0.2378
2.319 | 0.2335
2.323 | 0.2268
2.328 | 0.2195
2.332 | 0.2131
2.336 | 0.2116
2.341 | 0.2101
2.345 | 0.2069
2.35 | 0.2054
2.354 | 0.2026
2.358 | 0.2007
2.363 | 0.196
2.367 | 0.1915
2.372 | 0.1882
2.376 | 0.1842
2.381 | 0.1804
2.385 | 0.1784
2.39 | 0.1736
2.395 | 0.1705
2.399 | 0.1678
2.404 | 0.1628
2.408 | 0.1618
2.413 | 0.1594
2.418 | 0.1577
2.422 | 0.1554
2.427 | 0.1548
2.432 | 0.1528
2.437 | 0.1505
2.441 | 0.1492
2.446 | 0.149
2.451 | 0.1498
2.456 | 0.1461
2.461 | 0.148
2.465 | 0.1518
2.47 | 0.1443
2.475 | 0.1464
2.48 | 0.144
2.485 | 0.135
2.49 | 0.1364
2.495 | 0.1348
2.5 | 0.1307